## FORMULA
|  |  |  | E30 | E30-1 | E30-1 | E30-1 | E30-1 | E30-1 | E30-1 | E30-1 | E30-1 | E30-1 | E30-1 | E30-1 | E30-1 | E30-1 | E30-1 | E30-1 | E30-1 | E30-1 | E30-1 | E30-1 | E30-1 | E30-1 | E30-1 | E30-1 | E30-1 | E30-1 | E30-1 | E30-1 | E30-1 | E30-1 | E30-1 | E30-1 | E30-1 | E30-1 | E30-1 | E30-1 | E30-1 | E30-1 | E30-1 | E30-1 | E30-1 | E30-1 | E30-1 | E30-1 | E30-1 | E30-1 | E30-1 | E30-1 | E30-1 | E30-1 |  | E30-1 | E30-1 | E30-1 | E30-1 | E30-1 | E30-1 | E30-1 | E30-1 | E30-1 | E30-1 | E30-1 | E30-1 | E30-1 | E30-1 | E30-1 | E30-1 | E30-1 | E30-1 | E30-1 | E30-1 | E30-1 | E30-1 | E30-1 | E30-1 | E30-1 | E30-1
|  |  | Ajuste por color +100gr de carbon | Big Batch max 600kg. 50% CULLET | Big Batch max 600kg. 40% CULLET | Ajuste de formula. Reducción sulfato por presencia de espuma | Ajuste de formula. Reducción sulfato por presencia de espuma | Ajuste de formula. Sin sulfato y sin carbon. Por presencia de espuma | Ajuste de formula. Ingresa +2kg sulfato y +0,1 carbon | Ajuste de formula. Ingresa 1,45gr cobalto | Ajuste por color. Se reduce selenio y aumenta cobalto | Ajuste por color. Se aumenta sulfato | Ajuste por color. Se aumenta reduce selenio | Ajuste por presencia de espuma. Aumento de cullet a 60%. Sin sulfato ni carbon | Ajuste por presencia de espuma. Aumento de cullet a 50%. Menos Sulfato (-20%) sin carbon. Pesaje manual de sulfato | Ajuste por descarte por burbujas. Ingresa sulfato y carbon | 100% propio. Relacion sulfato/carbon | ajuste de formula. -5kg de soda, - 5kg caliza; +100gr sulfato | ajuste de formula. +100gr sulfato; -1,5gr selenio | ajuste de formula. +400gr sulfato. Sin carbon | ajuste por color. -2gr selenio | ajuste por color. -2gr selenio. -3kg feldespato | Ajuste por AQ. Viscosidad fuera de ET | Ajuste por color. Se reduce 2gr de selenio | Ajuste por AQ. Aumentar soda y arena | Ajuste por color. -1gr de selenio | Ajuste por AQ -2kg de soda | Ajuste por color. -1,5gr de selenio | Aumento de cullet a 55% | Ajuste por color, aumento de selenio. +Ajuste por AQ -2kg de soda | Ajuste por color, reducción de selenio. +Ajuste por AQ +2kg de soda | Ingreso arena importada 50% | Ingreso arena importada 50%. Ajuste por cambio de bolsa de feldespato | Ingreso vidrio externo | Aumento proorción de arena importada 2:1. Reducción de cullet a 50% | Aumento vidrio externo a 25% | Ajuste de selenio por coloracion amarillenta | Ingreso 100% Silitex | Ajuste de color. Aumento de selenio | Ajuste de color. Aumento de selenio | Reducción de cullet a 45% | Ajuste de color. Aumento de selenio | Ajuste de color. Aumento de selenio | Ajuste de color. Aumento de selenio | Aumento de vidrio externo | Ajueste por color. Aumento de selenio | Ajueste por color. Aumento de selenio | Ajuste por AQ. Baja +2kg de feldespato | Actualizacion de fuente | Actualizacion de fuente | Ingreso de carbon | Aumento de carbon | Aumento de Selenio. | Disminuciòn de Soda -2 kg. | Aumento de carbon | Aumento de Selenio. | Cambio en proporción de arena | Ajuste de carbon | Cambio de proporción de vidrio. Aumento de producción | Ajuste de carbon por color fuera de ET | Cambio de proporción de vidrio. Aumento de producción | Aumento de carbon - Etapa previa CC | Cambio de color step 1. | Cambio de color step 1-2. baja cullet a 35% por espuma | Cambio de color step 1-3. baja cullet a 35% por espuma | Cambio de color step 2-a | Cambio de color step 2-b | Cambio de color step 3 | Actualizacion planilla fuente | Aumento de cullet a 45% or aumento de espuma | Aumento de cullet a 45% + carbon. por aumento de espuma | ajuste de hematita, por color oscuro | ajuste, por color oscuro | Actualizacion de fuente | Ajuste de sulfato -200gr | Ajuste por espuma. +100gr de carbon; -200gr sulfato; -0,5gr hematita | Ajuste +50gr de carbon; -200gr sulfato; -0,5gr hematita | Ajuste +2kg de soda. Se mantiene en el limite inferior | Ajuste -100gr de sulfato | Aumento de cullet a 50% | Ajuste de soda +2kg | aumento de cullet de 50 a 55% | actualizacón de fuente. Ajuste de hematita | Aumento de cullet 60% | Ajuste por color. +200gr de carbon | Ajuste por color. +200gr de sulfato | Ajuste por color. +100gr de Hematita | Ajuste por color. +150gr de carbon | Ajuste por color. +200gr de carbon y sulfato | Ajuste por color. | Ajuste por color. | Cambio de proporción de vidrio. Aumento de vidrio externo | ajuste por color. +200gr sulfato; -150gr de carbon | ajuste por color. +200gr sulfato; -200gr de carbon | ajuste por color. -200gr de hematita | ajuste por color. -100gr de Carbon | Actualizacion de planilla fuente | Ajuste por color +50gr de carbon
|  |  | 2025-05-12 | 2024-08-27 | 2024-08-28 | 2024-08-28 | 2024-08-29 | 2024-08-30 | 2024-08-31 | 2024-08-31 | 2024-09-01 | 2024-09-02 | 2024-09-04 | 2024-09-06 | 2024-09-08 | 2024-09-10 | 2024-09-11 | 2024-09-12 | 2024-09-14 | 2024-09-18 | 2024-09-19 | 2024-09-20 | 2024-09-24 | 2024-09-25 | 2024-10-07 | 2024-10-10 | 2024-10-11 | 2024-10-17 | 2024-10-18 | 2024-10-23 | 2024-11-25 | 2024-12-09 | 2024-12-12 | 2024-12-17 | 2024-12-24 | 2024-12-27 | 2024-12-28 | 2024-12-31 | 2025-01-01 | 2025-01-03 | 2025-01-06 | 2025-01-07 | 2025-01-09 | 2025-01-10 | 2025-01-14 | 2025-01-14 | 2025-01-17 | 2025-01-20 | 2025-01-23 | 2025-01-28 | 2025-01-29 | 2025-02-03 | 2025-02-05 | 2025-02-08 | 2025-02-11 | 2025-02-14 | 2025-02-17 | 2025-02-20 | 2025-03-17 | 2025-03-26 | 2025-03-28 | 2025-03-31 | 2025-04-01 | 2025-04-01 | 2025-04-02 | 2025-04-03 | 4/4/2025 - 05:00hs | 2025-04-04 | 2025-04-05 | 2025-04-06 | 2025-04-06 | 2025-04-07 | 2025-04-08 | 2025-04-08 | 2025-04-09 | 2025-04-10 | 2025-04-11 | 2025-04-12 | 2025-04-12 | 2025-04-15 | 2025-04-16 | 2025-04-17 | 2025-04-18 | 2025-04-21 | 2025-04-22 | 2025-04-22 | 2025-04-24 | 2025-04-26 | 2025-04-27 | 2025-04-28 | 2025-04-29 | 2025-04-29 | 2025-04-30 | 2025-05-03 | 2025-05-04 | 2025-05-06 | 2025-05-08 | 2025-05-09
|  |  |  | 21:00hs | 11:50hs | 22:32hs | 20:40hs | 10:00hs | 10:10hs | 12:55hs | 16:30 | 16:00hs | 21:00 | 20:30 | 6:15 | 17:45 | 14:00 | [55 empty] | 14:20 | 17:55 | 13:15 | 14:15
|  | CULLET | 60% | 50% | 40% | 40% | 40% | 40% | 40% | 40% | 40% | 40% | 40% | 60% | 50% | 50% | 50% | 50% | 50% | 50% | 50% | 50% | 50% | 50% | 50% | 50% | 50% | 50% | 55% | 55% | 55% | 55% | 55% | 55% | 50% | 50% | 50% | 50% | 50% | 50% | 45% | 45% | 45% | 45% | 45% | 45% | 45% | 45% | 45% | 45% | 45% | 45% | 45% | 45% | 45% | 45% | 45% | 45% | 45% | 45% | 45% | 45% | 45% | 35% | 35% | 35% | 35% | 35% | 35% | 45% | 45% | 45% | 45% | 45% | 45% | 45% | 45% | 45% | 45% | 50% | 50% | 55% | 55% | 60% | 60% | 60% | 60% | 60% | 60% | 60% | 60% | 60% | 60% | 60% | 60% | 60% | 60% | 60% |  |  | para inventario
|  | Materias Primas | [96 empty] | diferencia | ppm | obj merma | merma, kg | receta+merma
28.64% | Kg | Arena | 460 | 460 | 470 | 470 | 470 | 470 | 470 | 470 | 470 | 470 | 470 | 470 | 470 | 470 | 470 | 470 | 470 | 470 | 470 | 470 | 465 | 465 | 460 | 460 | 460 | 460 | 460 | 460 | 460 | 460 | 460 | 460 | 430 | 430 | 430 | 460 | 460 | 460 | 460 | 460 | 460 | 460 | 460 | 460 | 460 | 460 | 460 | 460 | 460 | 460 | 460 | 460 | 460 | 460 | 460 | 460 | 460 | 460 | 460 | 460 | 460 | 460 | 460 | 460 | 460 | 460 | 460 | 460 | 460 | 460 | 460 | 460 | 460 | 460 | 460 | 460 | 460 | 460 | 460 | 460 | 460 | 460 | 460 | 460 | 460 | 460 | 460 | 460 | 460 | 460 | 460 | 460 | 460 | 460 | 460 | 460 | 0 |  | 2% | 9.2 | 470
9.899% | Kg | Soda Solvay | 159 | 137 | 141 | 141 | 141 | 141 | 142 | 142 | 142 | 142 | 142 | 142 | 141 | 141 | 141 | 136 | 136 | 136 | 136 | 136 | 141 | 141 | 146 | 146 | 143 | 143 | 143 | 141 | 143 | 147 | 149 | 152 | 148 | 148 | 148 | 148 | 148 | 148 | 144 | 144 | 144 | 144 | 142 | 142 | 142 | 142 | 142 | 142 | 144 | 144 | 144 | 142 | 142 | 142 | 142 | 143 | 145 | 145 | 145 | 145 | 145 | 145 | 145 | 145 | 145 | 145 | 145 | 145 | 145 | 145 | 147 | 147 | 148 | 149 | 149 | 151 | 151 | 151 | 153 | 153 | 153 | 155 | 157 | 157 | 157 | 159 | 159 | 159 | 159 | 159 | 159 | 159 | 159 | 159 | 159 | 159 | 0 |  | 2% | 2.86 | 162
8.654% | Kg | Caliza | 139 | 128 | 129 | 129 | 129 | 129 | 129 | 129 | 129 | 129 | 129 | 129 | 129 | 129 | 126 | 121 | 121 | 121 | 121 | 121 | 121 | 121 | 121 | 121 | 121 | 121 | 121 | 121 | 121 | 130 | 130 | 128 | 124 | 126 | 126 | 125 | 125 | 125 | 129 | 129 | 129 | 129 | 127 | 127 | 127 | 127 | 127 | 127 | 125 | 125 | 125 | 125 | 125 | 125 | 125 | 125 | 128 | 128 | 128 | 128 | 133 | 131 | 131 | 131 | 131 | 131 | 131 | 131 | 131 | 131 | 133 | 133 | 135 | 135 | 135 | 135 | 135 | 135 | 135 | 135 | 135 | 137 | 137 | 137 | 137 | 139 | 139 | 139 | 139 | 139 | 139 | 139 | 139 | 139 | 139 | 139 | 0 |  | 2% | 2.42 | 142
0% | Kg | Feldespato | 0 | 27 | 17 | 17 | 17 | 17 | 17 | 17 | 17 | 17 | 17 | 36 | 18 | 18 | 5 | 5 | 5 | 5 | 5 | 2 | 0 | 0 | 0 | 0 | 0 | 0 | 0 | 0 | 0 | 28 | 26 | 28 | 39 | 46 | 46 | 7.5 | 7.5 | 7.5 | 12 | 12 | 12 | 12 | 12 | 12 | 12 | 8 | 8 | 8 | 0 | 0 | 0 | 0 | 0 | 0 | 8 | 8 | 0 | 0 | 0 | 0 | 0 | 0 | 0 | 0 | 0 | 0 | 0 | 0 | 0 | 0 | 0 | 0 | 0 | 0 | 0 | 0 | 0 | 0 | 0 | 0 | 0 | 0 | 0 | 0 | 0 | 0 | 0 | 0 | 0 | 0 | 0 | 0 | 0 | 0 | 0 | 0 | 0 |  | 2% | 0 | 0
0.1245% | Kg | Sulfato de Sodio | 2 | 5.5 | 5.5 | 5 | 2.85 |  | 2 | 2 | 2 | 2.3 | 2 | 1.8 | 1.8 | 2 | 2 | 2.1 | 2.2 | 2.6 | 2.6 | 2.6 | 2.6 | 2.6 | 2.6 | 2.6 | 2.6 | 2.6 | 2.6 | 2.6 | 2.6 | 2.7 | 2.7 | 2.7 | 2.7 | 2.9 | 3 | 3.2 | 3.2 | 3.2 | 3.2 | 3.2 | 3.2 | 3.2 | 3.2 | 3.2 | 3.2 | 3.2 | 3.2 | 3.2 | 3.2 | 3.2 | 3.2 | 3.2 | 3.2 | 3.2 | 3.2 | 3.2 | 3.2 | 3.2 | 3.2 | 3.2 | 0 | 0 | 0 | 1.3 | 1.4 | 1.9 | 1.9 | 1.9 | 1.9 | 1.9 | 1.7 | 1.7 | 1.5 | 1.3 | 1.2 | 1.2 | 1.1 | 1.1 | 1.1 | 1.1 | 1.1 | 1.1 | 1.1 | 1.3 | 1.3 | 1.3 | 1.5 | 1.5 | 1.6 | 1.6 | 1.8 | 2 | 2 | 2 | 2 | 2 | 0 |  | 1% | 0.026 | 2.026
0.1027% | Kg | Carbon Mineral | 1.65 | 0.25 | 0.25 | 0.22 | 0.12 |  | 0.1 | 0.1 | 0.1 | 0.1 | 0.1 |  |  | 0.05 | 0.09 | 0.09 | 0.09 | 0 | 0 | 0 | 0 | 0 | 0 | 0 | 0 | 0 | 0 | 0 | 0 | 0 | 0 | 0 | 0 | 0 | 0 | 0 | 0 | 0 | 0 | 0 | 0 | 0 | 0 | 0 | 0 | 0 | 0 | 0 | 0.1 | 0.2 | 0.2 | 0.2 | 0.25 | 0.25 | 0.25 | 0.3 | 0.3 | 0.2 | 0.25 | 0.3 | 0.3 | 0 | 0.1 | 0.6 | 0.8 | 1 | 1 | 1 | 1.1 | 1.1 | 1.05 | 1.05 | 1.05 | 1.15 | 1.2 | 1.2 | 1.2 | 1.2 | 1.2 | 1.2 | 1.2 | 1.3 | 1.5 | 1.5 | 1.5 | 1.65 | 1.85 | 1.85 | 1.95 | 1.95 | 1.8 | 1.6 | 1.6 | 1.5 | 1.5 | 1.55 | 0.1 |  | 1% | 0 | 1.55
0.08716% | Kg | Hematita | 1.4 | 0 | 0 | 0 | 0 | 0 | [54 empty] | 1.1 | 1.1 | 1.1 | 0.8 | 1.1 | 2 | 2 | 2 | 2 | 1.8 | 1.7 | 1.55 | 1.55 | 1.45 | 1.35 | 1.35 | 1.35 | 1.35 | 1.35 | 1.35 | 1.2 | 1.2 | 1.2 | 1.2 | 1.3 | 1.3 | 1.4 | 1.6 | 1.6 | 1.6 | 1.6 | 1.6 | 1.4 | 1.4 | 1.4 | 1.4 | 0 |  | 0.5% | 0 | 1.4
0% | Kg | Selenio | 0 | 0.02 | 0.02 | 0.02 | 0.0215 | 0.0215 | 0.0215 | 0.0215 | 0.02 | 0.02 | 0.0185 | 0.0185 | 0.0185 | 0.0185 | 0.0185 | 0.0185 | 0.017 | 0.017 | 0.015 | 0.013 | 0.013 | 0.011 | 0.011 | 0.01 | 0.01 | 0.0085 | 0.0085 | 0.01 | 0.0085 | 0.0085 | 0.0085 | 0.0085 | 0.0085 | 0.0085 | 0.0075 | 0.0075 | 0.0085 | 0.01 | 0.0115 | 0.013 | 0.0115 | 0.0135 | 0.0135 | 0.015 | 0.016 | 0.016 | 0.016 | 0.016 | 0.016 | 0.016 | 0.0175 | 0.0175 | 0.0175 | 0.0185 | 0.0185 | 0.0175 | 0.018 | 0.018 | 0.018 | 0.018 | 0 | 0 | 0 | 0 | 0 | 0 | 0 | 0 | 0 | 0 | 0 | 0 | 0 | 0 | 0 | 0 | 0 | 0 | 0 | 0 | 0 | 0 | 0 | 0 | 0 | 0 | 0 | 0 | 0 | 0 | 0 | 0 | 0 | 0 | 0 | 0 | 0 | 0 | 0.5% | 4.25e-05 | 4.25e-05
0% | Kg | Cobalto | 0 | 0 | 0 | 0 | 0 | 0 |  | 0.00145 | 0.00175 | 0.00175 | 0.00175 | 0.00175 | 0.00175 | 0.00175 | 0.00175 | 0.00175 | 0.00175 | 0.00175 | 0.00175 | 0.00175 | 0.00175 | 0.00175 | 0.00175 | 0.00175 | 0.00175 | 0.00175 | 0.00175 | 0.00175 | 0.00175 | 0.00175 | 0.00175 | 0.00175 | 0.00175 | 0.00175 | 0.00175 | 0.00175 | 0.00175 | 0.00175 | 0.00175 | 0.00175 | 0.00175 | 0.00175 | 0.00175 | 0.00175 | 0.00175 | 0.00175 | 0.00175 | 0.00175 | 0.00175 | 0.00175 | 0.00175 | 0.00175 | 0.00175 | 0.00175 | 0.00175 | 0.00175 | 0.00175 | 0.00175 | 0.00175 | 0.00175 | 0 | 0 | 0 | 0 | 0 | 0 | 0 | 0 | 0 | 0 | 0 | 0 | 0 | 0 | 0 | 0 | 0 | 0 | 0 | 0 | 0 | 0 | 0 | 0 | 0 | 0 | 0 | 0 | 0 | 0 | 0 | 0 | 0 | 0 | 0 | 0 | 0 | 0 | 0.5% | 8.75e-06 | 8.75e-06
| Kg | Peso de batch | 763.05 | 757.77 | 762.77 | 762.24 | 759.9915 | 757.0215 | 760.1215 | 760.12295 | 760.12175 | 760.42175 | 760.12025 | 778.82025 | 759.82025 | 760.07025 | 744.11025 | 734.21025 | 734.30875 | 734.61875 | 734.61675 | 731.61475 | 729.61475 | 729.61275 | 729.61275 | 729.61175 | 726.61175 | 726.61025 | 726.61025 | 724.61175 | 726.61025 | 767.71025 | 767.71025 | 770.71025 | 743.71025 | 752.91025 | 753.00925 | 743.70925 | 743.71025 | 743.71175 | 748.21325 | 748.21475 | 748.21325 | 748.21525 | 744.21525 | 744.21675 | 744.21775 | 740.21775 | 740.21775 | 740.21775 | 732.31775 | 732.41775 | 732.41925 | 730.71925 | 730.71925 | 730.47025 | 738.47025 | 739.51925 | 736.51975 | 736.41975 | 736.46975 | 736.51975 | 739.4 | 737.1 | 737.2 | 738.7 | 739.3 | 740.9 | 740.9 | 740.9 | 741 | 740.8 | 744.45 | 744.3 | 747.1 | 747.9 | 747.75 | 749.75 | 749.65 | 749.65 | 751.65 | 751.65 | 751.5 | 755.6 | 757.8 | 758 | 758.1 | 762.25 | 762.75 | 762.95 | 763.15 | 763.15 | 763.2 | 763.2 | 763 | 762.9 | 762.9 | 762.95
| Kg | Peso de Vidrio | 963.73215 | 638.04234 | 428.1678 | 427.8703 | 426.6081 | 424.941 | 426.6811 | 426.6819 | 426.6812 | 426.8496 | 426.6804 | 983.65 | 639.7686505 | 639.9791505 | 626.5408305 | 618.2050305 | 618.2879675 | 618.5489875 | 618.5473035 | 616.0196195 | 614.3356195 | 614.3339355 | 614.3339355 | 614.3330935 | 611.8070935 | 611.8058305 | 747.7625 | 745.7059 | 747.7625 | 790.059 | 790.059 | 793.1463 | 626.2040305 | 633.9504305 | 634.0337885 | 626.2031885 | 626.2040305 | 626.2052935 | 515.4435 | 515.4445 | 515.4435 | 515.4448 | 512.6892 | 512.6903 | 512.691 | 509.9354 | 509.9354 | 509.9354 | 504.4931 | 504.562 | 504.563 | 503.3919 | 503.3919 | 503.2203 | 508.7315 | 509.4542 | 507.3878 | 507.3189 | 507.3534 | 507.3878 | 509.372 | 334.1895 | 334.2348 | 334.9149 | 335.1869 | 335.9123 | 335.9123 | 510.4054 | 510.4743 | 510.3365 | 512.851 | 512.7476 | 514.6765 | 515.2277 | 515.1243 | 516.5021 | 516.4332 | 631.2053 | 632.8893 | 773.5312 | 773.3769 | 954.3228 | 957.1014 | 957.354 | 957.4803 | 962.72175 | 963.35325 | 963.60585 | 963.85845 | 963.85845 | 963.9216 | 963.9216 | 963.669 | 963.5427 | 963.5427 | 963.60585 |  | 1606.22025
| % | Perdidas por fusion | 15.8 | 15.8 | 15.8 | 15.8 | 15.8 | 15.8 | 15.8 | 15.8 | 15.8 | 15.8 | 15.8 | 15.8 | 15.8 | 15.8 | 15.8 | 15.8 | 15.8 | 15.8 | 15.8 | 15.8 | 15.8 | 15.8 | 15.8 | 15.8 | 15.8 | 15.8 | 15.8 | 15.8 | 15.8 | 15.8 | 15.8 | 15.8 | 15.8 | 15.8 | 15.8 | 15.8 | 15.8 | 15.8 | 15.8 | 15.8 | 15.8 | 15.8 | 15.8 | 15.8 | 15.8 | 15.8 | 15.8 | 15.8 | 15.8 | 15.8 | 15.8 | 15.8 | 15.8 | 15.8 | 15.8 | 15.8 | 15.8 | 15.8 | 15.8 | 15.8 | 15.8 | 15.8 | 15.8 | 15.8 | 15.8 | 15.8 | 15.8 | 15.8 | 15.8 | 15.8 | 15.8 | 15.8 | 15.8 | 15.8 | 15.8 | 15.8 | 15.8 | 15.8 | 15.8 | 15.8 | 15.8 | 15.8 | 15.8 | 15.8 | 15.8 | 15.8 | 15.8 | 15.8 | 15.8 | 15.8 | 15.8 | 15.8 | 15.8 | 15.8 | 15.8 | 15.8
| Kg | Peso batch-perdidas por fusion | 642.4881 | 638.04234 | 642.25234 | 641.80608 | 639.912843 | 637.412103 | 640.022303 | 640.0235239 | 640.0225135 | 640.2751135 | 640.0212505 | 655.7666505 | 639.7686505 | 639.9791505 | 626.5408305 | 618.2050305 | 618.2879675 | 618.5489875 | 618.5473035 | 616.0196195 | 614.3356195 | 614.3339355 | 614.3339355 | 614.3330935 | 611.8070935 | 611.8058305 | 611.8058305 | 610.1230935 | 611.8058305 | 646.4120305 | 646.4120305 | 648.9380305 | 626.2040305 | 633.9504305 | 634.0337885 | 626.2031885 | 626.2040305 | 626.2052935 | 629.9955565 | 629.9968195 | 629.9955565 | 629.9972405 | 626.6292405 | 626.6305035 | 626.6313455 | 623.2633455 | 623.2633455 | 623.2633455 | 616.6115455 | 616.6957455 | 616.6970085 | 615.2656085 | 615.2656085 | 615.0559505 | 621.7919505 | 622.6752085 | 620.1496295 | 620.0654295 | 620.1075295 | 620.1496295 | 622.5748 | 620.6382 | 620.7224 | 621.9854 | 622.4906 | 623.8378 | 623.8378 | 623.8378 | 623.922 | 623.7536 | 626.8269 | 626.7006 | 629.0582 | 629.7318 | 629.6055 | 631.2895 | 631.2053 | 631.2053 | 632.8893 | 632.8893 | 632.763 | 636.2152 | 638.0676 | 638.236 | 638.3202 | 641.8145 | 642.2355 | 642.4039 | 642.5723 | 642.5723 | 642.6144 | 642.6144 | 642.446 | 642.3618 | 642.3618 | 642.4039
| Kg | Extracción (kg/dia) | 122079 | 115000 | 115000 | 115000 | 70000 | 115000 | 115000 | 115000 | 115000 | 120000 | 120000 | 120000 | 114400 | 114400 | 114400 | 114400 | 114400 | 125000 | 125000 | 120580 | 117500 | 117500 | 117500 | 117500 | 117500 | 117500 | 107500 | 107500 | 99100 | 117000 | 117000 | 117000 | 117000 | 117000 | 117000 | 117000 | 117000 | 117000 | 117000 | 117000 | 117000 | 117000 | 117000 | 117000 | 117000 | 117000 | 117000 | 117000 | 117000 | 117000 | 117000 | 117000 | 117000 | 117000 | 117000 | 124300 | 120000 | 120000 | 120000 | 120000 | 120000 | 120000 | 120000 | 120000 | 120000 | 120000 | 120000 | 120000 | 120000 | 120000 | 120000 | 120000 | 120000 | 120000 | 120000 | 120000 | 120000 | 107000 | 107000 | 107000 | 107000 | 107000 | 107000 | 107000 | 107000 | 109700 | 109700 | 110900 | 113200 | 113200 | 113200 | 115200 | 115200 | 115200 | 115200 | 120438
| h | Horas Trabajados | 20 | 20 | 20 | 20 | 20 | 20 | 20 | 20 | 20 | 20 | 20 | 20 | 20 | 20 | 20 | 20 | 20 | 20 | 20 | 20 | 20 | 20 | 20 | 20 | 20 | 20 | 20 | 20 | 20 | 20 | 20 | 20 | 20 | 20 | 20 | 20 | 20 | 20 | 20 | 20 | 20 | 20 | 20 | 20 | 20 | 20 | 20 | 20 | 20 | 20 | 20 | 20 | 20 | 20 | 20 | 20 | 20 | 20 | 20 | 20 | 20 | 20 | 20 | 20 | 20 | 20 | 20 | 20 | 20 | 20 | 20 | 20 | 20 | 20 | 20 | 20 | 20 | 20 | 20 | 20 | 20 | 20 | 20 | 20 | 20 | 20 | 20 | 20 | 20 | 20 | 20 | 20 | 20 | 20 | 20 | 20
| uni | Batch por dia | 76.0039 | 90.11941 | 107.4345 | 107.5092 | 65.63396 | 108.2503 | 107.8088 | 107.8086 | 107.8088 | 112.4517 | 112.4963 | 73.19677 | 89.40732 | 89.37791 | 91.29493 | 92.52594 | 92.51353 | 101.0429 | 101.0432 | 97.87026 | 95.63177 | 95.63203 | 95.63203 | 95.63216 | 96.027 | 96.0272 | 79.06921 | 79.28729 | 72.89078 | 81.44961 | 81.44961 | 81.13256 | 93.42003 | 92.27851 | 92.26638 | 93.42016 | 93.42003 | 93.41984 | 102.1442 | 102.144 | 102.1442 | 102.144 | 102.693 | 102.6928 | 102.6926 | 103.2476 | 103.2476 | 103.2476 | 104.3614 | 104.3471 | 104.3469 | 104.5897 | 104.5897 | 104.6253 | 103.4919 | 109.7931 | 106.4266 | 106.4411 | 106.4338 | 106.4266 | 106.012 | 125.6771 | 125.6601 | 125.4049 | 125.3031 | 125.0325 | 125.0325 | 105.7974 | 105.7831 | 105.8117 | 105.2929 | 105.3141 | 104.9194 | 104.8072 | 104.8282 | 104.5486 | 104.5625 | 84.75848 | 84.53295 | 76.07966 | 76.09485 | 67.27283 | 67.07753 | 67.05983 | 67.05099 | 68.36866 | 68.32385 | 69.05313 | 70.46678 | 70.46678 | 70.46216 | 71.70708 | 71.72587 | 71.73527 | 71.73527 | 74.99207
| uni | Ciclos por hora | 3.800195 | 4.505971 | 5.371723 | 5.375458 | 3.281698 | 5.412513 | 5.390439 | 5.390429 | 5.390438 | 5.622585 | 5.624815 | 3.659838 | 4.470366 | 4.468896 | 4.564746 | 4.626297 | 4.625676 | 5.052146 | 5.05216 | 4.893513 | 4.781588 | 4.781601 | 4.781601 | 4.781608 | 4.80135 | 4.80136 | 3.953461 | 3.964364 | 3.644539 | 4.07248 | 4.07248 | 4.056628 | 4.671002 | 4.613925 | 4.613319 | 4.671008 | 4.671002 | 4.670992 | 5.107212 | 5.107202 | 5.107212 | 5.107198 | 5.134649 | 5.134638 | 5.134631 | 5.162378 | 5.162378 | 5.162378 | 5.218068 | 5.217355 | 5.217345 | 5.229483 | 5.229483 | 5.231265 | 5.174594 | 5.489655 | 5.321331 | 5.322054 | 5.321692 | 5.321331 | 5.300602 | 6.283856 | 6.283004 | 6.270246 | 6.265157 | 6.251627 | 6.251627 | 5.289871 | 5.289157 | 5.290585 | 5.264646 | 5.265707 | 5.245972 | 5.24036 | 5.241411 | 5.22743 | 5.228127 | 4.237924 | 4.226648 | 3.803983 | 3.804742 | 3.363642 | 3.353877 | 3.352992 | 3.352549 | 3.418433 | 3.416192 | 3.452656 | 3.523339 | 3.523339 | 3.523108 | 3.585354 | 3.586294 | 3.586764 | 3.586764 | 3.749604
| min | minutos por ciclo | 15.78866 | 13.31567 | 11.1696 | 11.16184 | 18.28322 | 11.08542 | 11.13082 | 11.13084 | 11.13082 | 10.67125 | 10.66702 | 16.39417 | 13.42172 | 13.42614 | 13.14421 | 12.96934 | 12.97108 | 11.87614056 | 11.87611 | 12.26113 | 12.54813 | 12.5481 | 12.5481 | 12.54808 | 12.49649 | 12.49646 | 15.17658 | 15.13483 | 16.46299 | 14.73304 | 14.73304 | 14.79061 | 12.84521 | 13.00411 | 13.00582 | 12.84519 | 12.84521 | 12.84524 | 11.74809 | 11.74812 | 11.74809 | 11.74812 | 11.68532 | 11.68534 | 11.68536 | 11.62255 | 11.62255 | 11.62255 | 11.49851 | 11.50008 | 11.5001 | 11.47341 | 11.47341 | 11.4695 | 11.59511 | 10.92965 | 11.27537 | 11.27384 | 11.27461 | 11.27537 | 11.31947 | 9.548277 | 9.549572 | 9.569003 | 9.576775 | 9.597501 | 9.597501 | 11.34243 | 11.34396 | 11.3409 | 11.39678 | 11.39448 | 11.43735 | 11.44959 | 11.4473 | 11.47792 | 11.47639 | 14.15788 | 14.19565 | 15.77294 | 15.76979 | 17.83781 | 17.88975 | 17.89447 | 17.89683 | 17.5519 | 17.56341 | 17.37792 | 17.0293 | 17.0293 | 17.03042 | 16.73475 | 16.73036 | 16.72817 | 16.72817 | 16.00169
| uni | Batch por turno | 25.33463 | 30.0398 | 35.81148 | 35.83638 | 21.87799 | 36.08342 | 35.93626 | 35.93619 | 35.93625 | 37.4839 | 37.49877 | 24.39892 | 29.80244 | 29.79264 | 30.43164 | 30.84198 | 30.83784 | 33.68098 | 33.68107 | 32.62342 | 31.87726 | 31.87734 | 31.87734 | 31.87739 | 32.009 | 32.00907 | 26.3564 | 26.4291 | 24.29693 | 27.14987 | 27.14987 | 27.04419 | 31.14001 | 30.7595 | 30.75546 | 31.14005 | 31.14001 | 31.13995 | 34.04808 | 34.04801 | 34.04808 | 34.04799 | 34.23099 | 34.23092 | 34.23088 | 34.41585 | 34.41585 | 34.41585 | 34.78712 | 34.78237 | 34.7823 | 34.86322 | 34.86322 | 34.8751 | 34.49729 | 36.5977 | 35.47554 | 35.48036 | 35.47795 | 35.47554 | 35.33735 | 41.89238 | 41.88669 | 41.80164 | 41.76771 | 41.67751 | 41.67751 | 35.26581 | 35.26105 | 35.27057 | 35.09764 | 35.10471 | 34.97314 | 34.93573 | 34.94274 | 34.84953 | 34.85418 | 28.25283 | 28.17765 | 25.35989 | 25.36495 | 22.42428 | 22.35918 | 22.35328 | 22.35033 | 22.78955 | 22.77462 | 23.01771 | 23.48893 | 23.48893 | 23.48739 | 23.90236 | 23.90862 | 23.91176 | 23.91176 | 24.99736
|  | Cullet | 60% | 50% | 40% | 40% | 40% | 40% | 40% | 40% | 40% | 40% | 40% | 60% | 50% | 50% | 50% | 50% | 50% | 50% | 50% | 50% | 50% | 50% | 50% | 50% | 50% | 50% | 55% | 55% | 55% | 55% | 55% | 55% | 50% | 50% | 50% | 50% | 50% | 50% | 45% | 45% | 45% | 45% | 45% | 45% | 45% | 45% | 45% | 45% | 45% | 45% | 45% | 45% | 45% | 45% | 45% | 45% | 45% | 45% | 45% | 45% | 45% | 35% | 35% | 35% | 35% | 35% | 35% | 45% | 45% | 45% | 45% | 45% | 45% | 45% | 45% | 45% | 45% | 50% | 50% | 55% | 55% | 60% | 60% | 60% | 60% | 60% | 60% | 60% | 60% | 60% | 60% | 60% | 60% | 60% | 60% | 60%
0% | Kg | Flint Propio | 0 | 0 | 0 | 0 | 106.652 | 212.4705 | 213.3406 | 213.341 | 213.3406 | 213.4248 | 213.3402 | 491.825 | 319.8843 | 479.9844 | 626.5408305 | 618.2050305 | 618.2879675 | 618.5489875 | 618.5473035 | 616.0196195 | 614.3356195 | 614.3339355 | 614.3339355 | 614.3330935 | 611.8070935 | 611.8058305 | 747.7625 | 745.7059 | 747.7625 | 790.059 | 790.059 | 594.8598 | 469.653 | 316.9752 | 317.0169 | 313.1016 | 313.102 | 313.1026 | 343.629 | 343.6297 | 343.629 | 343.6299 | 256.3446 | 256.3451 | 256.3455 | 254.9677 | 254.9677 | 254.9677 | 252.2465 | 252.281 | 0 | 251.6959 | 251.6959 | 251.6102 | 254.3658 | 254.7271 | 338.2585 | 338.2126 | 507.3534 | 507.3878 | 0 | 0 | 0 | 0 | 0 | 0 | 0 | 0 | 0 | 0 | 0 | 0 | 0 | 0 | 0 | 0 | 0 | 0 | 0 | 0 | 0 | 0 | 0 | 0 | 0 | 0 | 0 | 0 | 0 | 0 | 0 | 0 | 0 | 0 | 0 | 0
0% | Kg | Flint Externo | 0 | 319.02117 | 214.0839 | 213.9351 | 0 | 0 | 0 | 0 | 0 | 0 | 0 | 0 | 0 | 0 | 0 | 0 | 0 | 0 | 0 | 0 | 0 | 0 | 0 | 0 | 0 | 0 | 0 | 0 | 0 | 0 | 0 | 198.2866 | 156.551 | 316.9752 | 317.0169 | 313.1016 | 313.102 | 313.1026 | 171.8145 | 171.8148 | 171.8145 | 171.8149 | 256.3446 | 256.3451 | 256.3455 | 254.9677 | 254.9677 | 254.9677 | 252.2465 | 252.281 | 0 | 251.6959 | 251.6959 | 251.6102 | 254.3658 | 254.7271 | 169.1293 | 169.1063 | 0 | 0 | 0 | 0 | 0 | 0 | 0 | 0 | 0 | 0 | 0 | 0 | 0 | 0 | 0 | 0 | 0 | 0 | 0 | 0 | 0 | 0 | 0 | 0 | 0 | 0 | 0 | 0 | 0 | 0 | 0 | 0 | 0 | 0 | 0 | 0 | 0 | 0
0% | Kg | Flint Externo2 | 0 | 319.02117 | 214.0839 | 213.9351 | 319.9561 | 212.4705 | 213.3406 | 213.341 | 213.3406 | 213.4248 | 213.3402 | 491.825 | 319.8843 | 159.9948 | 0 | 0 | 0 | 0 | 0 | 0 | 0 | 0 | 0 | 0 | 0 | 0 | 0 | 0 | 0 | 0 | 0 | 0 | 0 | 0 | 0 | 0 | 0 | 0 | 0 | 0 | 0 | 0 | 0 | 0 | 0 | 0 | 0 | 0 | 0 | 0 | 0 | 0 | 0 | 0 | 0 | 0 | 0 | 0 | 0 | 0 | 0 | 0 | 0 | 0 | 0 | 0 | 0 | 0 | 0 | 0 | 0 | 0 | 0 | 0 | 0 | 0 | 0 | 0 | 0 | 0 | 0 | 0 | 0 | 0 | 0 | 0 | 0 | 0 | 0 | 0 | 0 | 0 | 0 | 0 | 0 | 0
20% | Kg | Ambar propio | 321.24405 | 0 | 0 | 0 | 0 | 0 | 0 | 0 | 0 | 0 | 0 | 0 | 0 | 0 | 0 | 0 | 0 | 0 | 0 | 0 | 0 | 0 | 0 | 0 | 0 | 0 | 0 | 0 | 0 | 0 | 0 | 0 | 0 | 0 | 0 | 0 | 0 | 0 | 0 | 0 | 0 | 0 | 0 | 0 | 0 | 0 | 0 | 0 | 0 | 0 | 321.24405 | 0 | 0 | 0 | 0 | 0 | 0 | 0 | 0 | 0 | 0 | 0 | 0 | 0 | 0 | 0 | 0 | 0 | 0 | 0 | 0 | 0 | 0 | 257.6138 | 257.5622 | 258.2511 | 258.2166 | 315.60265 | 316.44465 | 386.7656 | 386.6884 | 477.1614 | 478.5507 | 478.677 | 478.74015 | 481.360875 | 481.676625 | 481.802925 | 481.929225 | 321.28615 | 321.3072 | 321.3072 | 321.223 | 321.1809 | 321.1809 | 321.20195
0% | Kg | Curuvica ambar | 0 | 0 | 0 | 0 | 0 | 0 | 0 | 0 | 0 | 0 | 0 | 0 | 0 | 0 | 0 | 0 | 0 | 0 | 0 | 0 | 0 | 0 | 0 | 0 | 0 | 0 | 0 | 0 | 0 | 0 | 0 | 0 | 0 | 0 | 0 | 0 | 0 | 0 | 0 | 0 | 0 | 0 | 0 | 0 | 0 | 0 | 0 | 0 | 0 | 0 | 0 | 0 | 0 | 0 | 0 | 0 | 0 | 0 | 0 | 0 | 0 | 0 | 0 | 0 | 0 | 0 | 0 | 0 | 0 | 0 | 0 | 0 | 0 | 0 | 0 | 0 | 0 | 0 | 0 | 0 | 0 | 0 | 0 | 0 | 0 | 0 | 0 | 0 | 0 | 0 | 0 | 0 | 0 | 0 | 0 | 0
40% | Kg | Ambar local | 642.4881 | 0 | 0 | 0 | 0 | 0 | 0 | 0 | 0 | 0 | 0 | 0 | 0 | 0 | 0 | 0 | 0 | 0 | 0 | 0 | 0 | 0 | 0 | 0 | 0 | 0 | 0 | 0 | 0 | 0 | 0 | 0 | 0 | 0 | 0 | 0 | 0 | 0 | 0 | 0 | 0 | 0 | 0 | 0 | 0 | 0 | 0 | 0 | 0 | 0 | 642.4881 | 0 | 0 | 0 | 0 | 0 | 0 | 0 | 0 | 0 | 509.372 | 334.1895 | 334.2348 | 334.9149 | 335.1869 | 335.9123 | 335.9123 | 510.4054 | 510.4743 | 510.3365 | 512.851 | 512.7476 | 514.6765 | 257.6138 | 257.5622 | 258.2511 | 258.2166 | 315.60265 | 316.44465 | 386.7656 | 386.6884 | 477.1614 | 478.5507 | 478.677 | 478.74015 | 481.360875 | 481.676625 | 481.802925 | 481.929225 | 642.5723 | 642.6144 | 642.6144 | 642.446 | 642.3618 | 642.3618 | 642.4039
0% | Kg | Ambar Import 1 | 0 | 0 | 0 | 0 | 0 | 0 | 0 | 0 | 0 | 0 | 0 | 0 | 0 | 0 | 0 | 0 | 0 | 0 | 0 | 0 | 0 | 0 | 0 | 0 | 0 | 0 | 0 | 0 | 0 | 0 | 0 | 0 | 0 | 0 | 0 | 0 | 0 | 0 | 0 | 0 | 0 | 0 | 0 | 0 | 0 | 0 | 0 | 0 | 0 | 0 | 0 | 0 | 0 | 0 | 0 | 0 | 0 | 0 | 0 | 0 | 0 | 0 | 0 | 0 | 0 | 0 | 0 | 0 | 0 | 0 | 0 | 0 | 0 | 0 | 0 | 0 | 0 | 0 | 0 | 0 | 0 | 0 | 0 | 0 | 0 | 0 | 0 | 0 | 0 | 0 | 0 | 0 | 0 | 0 | 0 | 0
0% | Kg | Ambar Import 2 | 0 | 0 | 0 | 0 | 0 | 0 | 0 | 0 | 0 | 0 | 0 | 0 | 0 | 0 | 0 | 0 | 0 | 0 | 0 | 0 | 0 | 0 | 0 | 0 | 0 | 0 | 0 | 0 | 0 | 0 | 0 | 0 | 0 | 0 | 0 | 0 | 0 | 0 | 0 | 0 | 0 | 0 | 0 | 0 | 0 | 0 | 0 | 0 | 0 | 0 | 0 | 0 | 0 | 0 | 0 | 0 | 0 | 0 | 0 | 0 | 0 | 0 | 0 | 0 | 0 | 0 | 0 | 0 | 0 | 0 | 0 | 0 | 0 | 0 | 0 | 0 | 0 | 0 | 0 | 0 | 0 | 0 | 0 | 0 | 0 | 0 | 0 | 0 | 0 | 0 | 0 | 0 | 0 | 0 | 0 | 0
0% | Kg | Ambar Import 3 | 0 | 0 | 0 | 0 | 0 | 0 | 0 | 0 | 0 | 0 | 0 | 0 | 0 | 0 | 0 | 0 | 0 | 0 | 0 | 0 | 0 | 0 | 0 | 0 | 0 | 0 | 0 | 0 | 0 | 0 | 0 | 0 | 0 | 0 | 0 | 0 | 0 | 0 | 0 | 0 | 0 | 0 | 0 | 0 | 0 | 0 | 0 | 0 | 0 | 0 | 0 | 0 | 0 | 0 | 0 | 0 | 0 | 0 | 0 | 0 | 0 | 0 | 0 | 0 | 0 | 0 | 0 | 0 | 0 | 0 | 0 | 0 | 0 | 0 | 0 | 0 | 0 | 0 | 0 | 0 | 0 | 0 | 0 | 0 | 0 | 0 | 0 | 0 | 0 | 0 | 0 | 0 | 0 | 0 | 0 | 0
0% | Kg | Verde | 0 | 0 | 0 | 0 | 0 | 0 | 0 | 0 | 0 | 0 | 0 | 0 | 0 | 0 | 0 | 0 | 0 | 0 | 0 | 0 | 0 | 0 | 0 | 0 | 0 | 0 | 0 | 0 | 0 | 0 | 0 | 0 | 0 | 0 | 0 | 0 | 0 | 0 | 0 | 0 | 0 | 0 | 0 | 0 | 0 | 0 | 0 | 0 | 0 | 0 | 0 | 0 | 0 | 0 | 0 | 0 | 0 | 0 | 0 | 0 | 0 | 0 | 0 | 0 | 0 | 0 | 0 | 0 | 0 | 0 | 0 | 0 | 0 | 0 | 0 | 0 | 0 | 0 | 0 | 0 | 0 | 0 | 0 | 0 | 0 | 0 | 0 | 0 | 0 | 0 | 0 | 0 | 0 | 0 | 0 | 0
| # | Redox por sulfato | 2 | [7 empty] | 2 | 2.3 | 2 | 1.8 | 1.8 | 2 | 2 | 2.1 | 2.2 | 2.6 | 2.6 | 2.6 | 2.6 | 2.6 | 2.6 | 2.6 | 2.6 | 2.6 | 2.6 | 2.6 | 2.6 | 2.7 | 2.7 | 2.7 | 2.7 | 2.9 | 3 | 3.2 | 3.2 | 3.2 | 3.2 | 3.2 | 3.2 | 3.2 | 3.2 | 3.2 | 3.2 | 3.2 | 3.2 | 3.2 | 3.2 | 3.2 | 3.5 | 3.5 | 3.5 | 3.2 | 3.2 | 3.2 | 3.2 | 3.2 | 3.2 | 3.2 | 0 | 0 | 0 | 1.3 | 1.4 | 1.9 | 1.9 | 1.9 | 1.9 | 1.9 | 1.7 | 1.7 | 1.5 | 1.3 | 1.2 | 1.2 | 1.1 | 1.1 | 1.1 | 1.1 | 1.1 | 1.1 | 1.1 | 1.3 | 1.3 | 1.3 | 1.5 | 1.5 | 1.6 | 1.6 | 1.8 | 2 | 2 | 2 | 2 | 2
| # | Redoxpor carbon | -39.105 | [7 empty] | -2.37 | -2.37 | -2.37 | 0 | 0 | -1.185 | -2.133 | -2.133 | -2.133 | 0 | 0 | 0 | 0 | 0 | 0 | 0 | 0 | 0 | 0 | 0 | 0 | 0 | 0 | 0 | 0 | 0 | 0 | 0 | 0 | 0 | 0 | 0 | 0 | 0 | 0 | 0 | 0 | 0 | 0 | 0 | -2.37 | -4.74 | -4.74 | -4.74 | -4.74 | -5.925 | -5.925 | -7.11 | -7.11 | -4.74 | -5.925 | -7.11 | -7.11 | 0 | -2.37 | -14.22 | -18.96 | -23.7 | -23.7 | -23.7 | -26.07 | -26.07 | -24.885 | -24.885 | -24.885 | -27.255 | -28.44 | -28.44 | -28.44 | -28.44 | -28.44 | -28.44 | -28.44 | -30.81 | -35.55 | -35.55 | -35.55 | -39.105 | -43.845 | -43.845 | -46.215 | -46.215 | -42.66 | -37.92 | -37.92 | -35.55 | -35.55 | -36.735
| # | redox (relacion sulfato/carbon) | -37.105 | [7 empty] | -0.37 | -0.07 | -0.37 | 1.8 | 1.8 | 0.815 | -0.133 | -0.033 | 0.067 | 2.6 | 2.6 | 2.6 | 2.6 | 2.6 | 2.6 | 2.6 | 2.6 | 2.6 | 2.6 | 2.6 | 2.6 | 2.7 | 2.7 | 2.7 | 2.7 | 2.9 | 3 | 3.2 | 3.2 | 3.2 | 3.2 | 3.2 | 3.2 | 3.2 | 3.2 | 3.2 | 3.2 | 3.2 | 3.2 | 3.2 | 0.83 | -1.54 | -1.24 | -1.24 | -1.24 | -2.725 | -2.725 | -3.91 | -3.91 | -1.54 | -2.725 | -3.91 | -7.11 | 0 | -2.37 | -12.92 | -17.56 | -21.8 | -21.8 | -21.8 | -24.17 | -24.17 | -23.185 | -23.185 | -23.385 | -25.955 | -27.24 | -27.24 | -27.34 | -27.34 | -27.34 | -27.34 | -27.34 | -29.71 | -34.45 | -34.25 | -34.25 | -37.805 | -42.345 | -42.345 | -44.615 | -44.615 | -40.86 | -35.92 | -35.92 | -33.55 | -33.55 | -34.735
| # | Sulfato/Batch | 0.00262106 | 0.007258139 | 0.007210562 | 0.006559614 | 0.003750042 | 0 | 0.002631158 | 0.002631153 | 0.002631157 | 0.003024637 | 0.002631163 | 0.002311188 | 0.002368981 | 0.002631336 | 0.002687774 | 0.002860216 | 0.002996015 | 0.003539251 | 0.00353926 | 0.003553783 | 0.003563524 | 0.003563534 | 0.003563534 | 0.003563539 | 0.003578252 | 0.003578259 | 0.003578259 | 0.003588128 | 0.003578259 | 0.003516952 | 0.003516952 | 0.003503262 | 0.003630446 | 0.003851721 | 0.003984015 | 0.004302757 | 0.004302751 | 0.004302742 | 0.004276856 | 0.004276847 | 0.004276856 | 0.004276844 | 0.004299831 | 0.004299823 | 0.004299817 | 0.004323052 | 0.004323052 | 0.004323052 | 0.004369688 | 0.004369091 | 0.004789801 | 0.004789801 | 0.004789801 | 0.00438074 | 0.004333282 | 0.004327136 | 0.004344758 | 0.004345348 | 0.004345053 | 0.004344758 | 0 | 0 | 0 | 0.001759848 | 0.001893683 | 0.002564449 | 0.002564449 | 0.002564449 | 0.002564103 | 0.002564795 | 0.002283565 | 0.002284025 | 0.002007763 | 0.0017382 | 0.001604814 | 0.001600534 | 0.001467351 | 0.001467351 | 0.001463447 | 0.001463447 | 0.001463739 | 0.001455797 | 0.00145157 | 0.00171504 | 0.001714813 | 0.001705477 | 0.001966568 | 0.001966053 | 0.002096573 | 0.002096573 | 0.002358491 | 0.002620545 | 0.002621232 | 0.002621576 | 0.002621576 | 0.002621404
| # | Sulfato/Arena | 0.004347826 | 0.01195652 | 0.01170213 | 0.0106383 | 0.00606383 | 0 | 0.004255319 | 0.004255319 | 0.004255319 | 0.004893617 | 0.004255319 | 0.003829787 | 0.003829787 | 0.004255319 | 0.004255319 | 0.004468085 | 0.004680851 | 0.005531915 | 0.005531915 | 0.005531915 | 0.005591398 | 0.005591398 | 0.005652174 | 0.005652174 | 0.005652174 | 0.005652174 | 0.005652174 | 0.005652174 | 0.005652174 | 0.005869565 | 0.005869565 | 0.005869565 | 0.00627907 | 0.006744186 | 0.006976744 | 0.006956522 | 0.006956522 | 0.006956522 | 0.006956522 | 0.006956522 | 0.006956522 | 0.006956522 | 0.006956522 | 0.006956522 | 0.006956522 | 0.006956522 | 0.006956522 | 0.006956522 | 0.006956522 | 0.006956522 | 0.007608696 | 0.007608696 | 0.007608696 | 0.006956522 | 0.006956522 | 0.006956522 | 0.006956522 | 0.006956522 | 0.006956522 | 0.006956522 | 0 | 0 | 0 | 0.002826087 | 0.003043478 | 0.004130435 | 0.004130435 | 0.004130435 | 0.004130435 | 0.004130435 | 0.003695652 | 0.003695652 | 0.00326087 | 0.002826087 | 0.002608696 | 0.002608696 | 0.002391304 | 0.002391304 | 0.002391304 | 0.002391304 | 0.002391304 | 0.002391304 | 0.002391304 | 0.002826087 | 0.002826087 | 0.002826087 | 0.00326087 | 0.00326087 | 0.003478261 | 0.003478261 | 0.003913043 | 0.004347826 | 0.004347826 | 0.004347826 | 0.004347826 | 0.004347826
| # | Carbon/Hematita | 1.178571 | #DIV/0! | #DIV/0! | #DIV/0! | #DIV/0! | #DIV/0! | #DIV/0! | #DIV/0! | #DIV/0! | #DIV/0! | #DIV/0! | #DIV/0! | #DIV/0! | #DIV/0! | #DIV/0! | #DIV/0! | #DIV/0! | #DIV/0! | #DIV/0! | #DIV/0! | #DIV/0! | #DIV/0! | #DIV/0! | #DIV/0! | #DIV/0! | #DIV/0! | #DIV/0! | #DIV/0! | #DIV/0! | #DIV/0! | #DIV/0! | #DIV/0! | #DIV/0! | #DIV/0! | #DIV/0! | #DIV/0! | #DIV/0! | #DIV/0! | #DIV/0! | #DIV/0! | #DIV/0! | #DIV/0! | #DIV/0! | #DIV/0! | #DIV/0! | #DIV/0! | #DIV/0! | #DIV/0! | #DIV/0! | #DIV/0! | #DIV/0! | #DIV/0! | #DIV/0! | #DIV/0! | #DIV/0! | #DIV/0! | #DIV/0! | #DIV/0! | #DIV/0! | #DIV/0! | 0.2727273 | 0 | 0.09090909 | 0.75 | 0.7272727 | 0.5 | 0.5 | 0.5 | 0.55 | 0.6111111 | 0.6176471 | 0.6774194 | 0.6774194 | 0.7931034 | 0.8888889 | 0.8888889 | 0.8888889 | 0.8888889 | 0.8888889 | 0.8888889 | 1 | 1.083333 | 1.25 | 1.25 | 1.153846 | 1.269231 | 1.321429 | 1.15625 | 1.21875 | 1.21875 | 1.125 | 1 | 1.142857 | 1.071429 | 1.071429 | 1.107143
| # | Sulfato/Carbon | 0.7043677 | 12.78427 | 12.78427 | 13.20689 | 13.8012 | #DIV/0! | 11.62207 | 11.62207 | 11.62207 | 13.36538 | 11.62207 | #DIV/0! | #DIV/0! | 23.24413 | 12.91341 | 13.55908 | 14.20475 | #DIV/0! | #DIV/0! | #DIV/0! | #DIV/0! | #DIV/0! | #DIV/0! | #DIV/0! | #DIV/0! | #DIV/0! | #DIV/0! | #DIV/0! | #DIV/0! | #DIV/0! | #DIV/0! | #DIV/0! | #DIV/0! | #DIV/0! | #DIV/0! | #DIV/0! | #DIV/0! | #DIV/0! | #DIV/0! | #DIV/0! | #DIV/0! | #DIV/0! | #DIV/0! | #DIV/0! | #DIV/0! | #DIV/0! | #DIV/0! | #DIV/0! | 18.59531 | 9.297653 | 10.16931 | 10.16931 | 10.16931 | 7.438123 | 7.438123 | 6.198436 | 6.198436 | 9.297653 | 7.438123 | 6.198436 | 0 | #DIV/0! | 0 | 1.259057 | 1.016931 | 1.104096 | 1.104096 | 1.104096 | 1.003724 | 1.003724 | 0.940834 | 0.940834 | 0.8301476 | 0.6568994 | 0.5811033 | 0.5811033 | 0.5326781 | 0.5326781 | 0.5326781 | 0.5326781 | 0.5326781 | 0.4917028 | 0.4261424 | 0.5036229 | 0.5036229 | 0.457839 | 0.4711649 | 0.4711649 | 0.4768027 | 0.4768027 | 0.5811033 | 0.7263792 | 0.7263792 | 0.7748044 | 0.7748044 | 0.7498108
| ppm | Sulfato introducido | 1812.28 | 4840.91 | 4809.427 | 4378.17 | 2850.142 | 32.38094 | 1775.498 | 1775.498 | 1775.502 | 2036.186 | 1775.505 | 1562.734 | 1601.812 | 1775.622 | 1812.94 | 1926.33 | 2016.299 | 2376.202 | 2376.209 | 2385.959 | 2392.499 | 2392.506 | 2392.506 | 2392.509 | 2402.387 | 2402.392 | 2402.392 | 2409.018 | 2402.392 | 2382.418 | 2382.418 | 2372.343 | 2456.809 | 2603.603 | 2691.247 | 2902.658 | 2902.654 | 2902.648 | 2886.836 | 2886.83 | 2886.836 | 2886.828 | 2901.514 | 2901.508 | 2913.665 | 2929.41 | 2929.41 | 2929.41 | 2959.973 | 2959.569 | 3238.458 | 3238.458 | 3238.458 | 2967.46 | 2935.313 | 2931.149 | 2944.634 | 2945.034 | 2942.77 | 2942.57 | 66.22497 | 65.43265 | 65.42377 | 1231.262 | 1319.88 | 1764.148 | 1772.548 | 1772.548 | 1772.309 | 1772.787 | 1587.218 | 1587.537 | 1405.337 | 1226.66 | 1138.302 | 1135.265 | 1047.037 | 1047.037 | 1044.251 | 1044.251 | 1044.459 | 1039.892 | 1036.873 | 1211.412 | 1211.253 | 1205.749 | 1378.682 | 1378.321 | 1464.776 | 1464.776 | 1638.302 | 1811.924 | 1812.399 | 1812.636 | 1812.636 | 1812.518 | -590.1119
| ppm | Carbon introducido | 2465.415 | [5 empty] | 149.9948 | 149.9948 | 149.9951 | 149.9359 | 149.9954 | 0 | 0 | 75.00262 | 137.9004 | 139.7598 | 139.741 | 0 | 0 | 0 | 0 | 0 | 0 | 0 | 0 | 0 | 0 | 0 | 0 | 0 | 0 | 0 | 0 | 0 | 0 | 0 | 0 | 0 | 0 | 0 | 0 | 0 | 0 | 0 | 0 | 0 | 0 | 0 | 155.69 | 311.3374 | 312.0611 | 312.0611 | 312.0611 | 390.2093 | 385.9821 | 462.5215 | 464.4052 | 309.6455 | 387.0306 | 464.4052 | 462.595 | 0 | 154.6585 | 926.0668 | 1233.754 | 1538.862 | 1538.862 | 1538.862 | 1692.519 | 1692.976 | 1608.099 | 1608.424 | 1602.395 | 1753.127 | 1829.717 | 1824.836 | 1825.08 | 1825.08 | 1820.224 | 1820.224 | 1820.587 | 1961.6 | 2256.814 | 2256.219 | 2255.921 | 2468.003 | 2765.341 | 2764.616 | 2913.291 | 2913.291 | 2689.015 | 2390.236 | 2390.862 | 2241.727 | 2241.727 | 2316.3
ET |  | Oxidos Teoricos | [96 empty] | diferencia | Actual | Proyección
| % | % SiO2 | 71.48598 | 72.27983 | 72.36957 | 72.4049 | 72.60831 | 72.7975 | 72.61586 | 72.61577 | 72.61586 | 72.59567 | 72.61596 | 72.46654 | 72.7574 | 72.77584 | 72.72801 | 73.05819 | 73.05241 | 72.9346 | 72.93472 | 72.90515 | 72.65072 | 72.65084 | 72.60242 | 72.60248 | 72.70595 | 72.70604 | 72.7016 | 72.76398 | 72.7016 | 72.5844 | 72.54727 | 72.53676 | 72.34723 | 72.20191 | 72.19634 | 72.41527 | 72.41522 | 72.41513 | 72.5034 | 72.50331 | 72.5034 | 72.50328 | 72.5626 | 72.56251 | 72.51635 | 72.54243 | 72.53739 | 72.42534 | 72.4642 | 72.63135 | 72.59244 | 72.59244 | 72.59244 | 72.67053 | 72.82708 | 72.75164 | 72.66535 | 72.67153 | 72.85262 | 72.84953 | 72.54062 | 72.64366 | 72.63633 | 72.52412 | 72.4797 | 72.36097 | 72.09756 | 72.04543 | 72.03931 | 72.05181 | 71.9318 | 71.91146 | 71.82029 | 71.84545 | 71.85481 | 71.7818 | 71.788 | 71.99789 | 71.9315 | 71.95423 | 71.85191 | 71.7815 | 71.72078 | 71.71191 | 71.70752 | 71.47165 | 71.44998 | 71.44128 | 71.43264 | 71.39413 | 71.39173 | 71.39146 | 71.40015 | 71.4044 | 71.49236 | 71.49023
1.7 | % | % Al2O3 | 1.897089 | 1.704265 | 1.696264 | 1.69725 | 1.731198 | 1.737365 | 1.732169 | 1.732167 | 1.732169 | 1.731604 | 1.732172 | 1.703167 | 1.76596 | 1.847839 | 1.753655 | 1.761923 | 1.761776 | 1.832 | 1.832003 | 1.759107 | 1.724439 | 1.724442 | 1.86462 | 1.864621 | 1.867219 | 1.867222 | 1.86999 | 1.871556 | 1.86999 | 1.815827 | 1.819341 | 1.77488 | 1.78641 | 1.78592 | 1.785763 | 1.791048 | 1.791047 | 1.791044 | 1.827986 | 1.827983 | 1.827986 | 1.827982 | 1.756671 | 1.756668 | 1.5784 | 1.5224 | 1.863521 | 1.870654 | 1.758205 | 1.616651 | 1.684713 | 1.684713 | 1.684713 | 1.608186 | 1.551409 | 1.571386 | 1.512098 | 1.51225 | 1.39126 | 1.391191 | 1.741376 | 1.721097 | 1.72093 | 1.718373 | 1.717362 | 1.714656 | 1.78233 | 1.794751 | 1.794604 | 1.794906 | 1.792708 | 1.903245 | 1.901363 | 1.949375 | 1.949629 | 1.947654 | 1.947822 | 1.780398 | 1.77897 | 1.795531 | 1.900106 | 1.902778 | 1.901223 | 1.900993 | 1.900879 | 1.816298 | 1.815762 | 1.815546 | 1.815332 | 1.788005 | 1.787945 | 1.787939 | 1.788153 | 1.788258 | 1.897258 | 1.897202 | -0.0001126826 | 1.979 | 1.978887
0.4 | % | % Fe2O3 | 0.4211868 | 0.09902099 | 0.09763208 | 0.09767903 | 0.1011585 | 0.1013516 | 0.1011107 | 0.1011106 | 0.1011107 | 0.1010838 | 0.1011109 | 0.1047484 | 0.09892043 | 0.1006312 | 0.1031635 | 0.1033096 | 0.1033018 | 0.1206633 | 0.1206635 | 0.116974 | 0.1156262 | 0.1156264 | 0.11746 | 0.1174601 | 0.1176163 | 0.1176164 | 0.1181535 | 0.1182474 | 0.1181535 | 0.1072944 | 0.1037921 | 0.09863781 | 0.09746226 | 0.09025902 | 0.09025206 | 0.1038289 | 0.1038288 | 0.1038286 | 0.1049238 | 0.1049237 | 0.1049238 | 0.1049236 | 0.1223942 | 0.122394 | 0.1156749 | 0.1153958 | 0.1183763 | 0.1273669 | 0.126834 | 0.121066 | 0.1240724 | 0.1240724 | 0.1240724 | 0.1235399 | 0.1190565 | 0.1189688 | 0.1038985 | 0.1039073 | 0.1181471 | 0.1181417 | 0.3174727 | 0.3144499 | 0.3144192 | 0.2831397 | 0.3137623 | 0.4053864 | 0.4293586 | 0.4269908 | 0.4269538 | 0.4097216 | 0.4006239 | 0.4128242 | 0.4125526 | 0.4010155 | 0.3924809 | 0.3921413 | 0.3921722 | 0.406623 | 0.4063389 | 0.4132794 | 0.425679 | 0.4308816 | 0.4305912 | 0.4305447 | 0.4366884 | 0.392373 | 0.3983934 | 0.410609 | 0.4105589 | 0.4124684 | 0.4124545 | 0.4124529 | 0.4002417 | 0.4002646 | 0.4212238 | 0.4212115 | -2.465292e-05 | 0.426 | 0.4259753
11.1 | % | % CaO | 10.92367 | 11.1916 | 11.1548 | 11.16014 | 11.14254 | 11.18841 | 11.16099 | 11.16098 | 11.16099 | 11.15793 | 11.161 | 11.12132 | 11.16661 | 11.11763 | 11.14131 | 10.96982 | 10.96899 | 10.96888 | 10.9689 | 11.02341 | 11.05873 | 11.05874 | 10.89749 | 10.8975 | 10.91285 | 10.91286 | 10.92104 | 10.93029 | 10.92104 | 10.93113 | 10.92508 | 10.864 | 10.89625 | 10.91536 | 10.91454 | 10.93891 | 10.9389 | 10.93889 | 10.93707 | 10.93706 | 10.93707 | 10.93705 | 10.99538 | 10.99536 | 11.10452 | 11.14099 | 11.02626 | 11.03605 | 11.0135 | 11.01207 | 11.02265 | 11.02265 | 11.02265 | 11.01245 | 10.93965 | 10.93239 | 11.15044 | 11.15139 | 11.09536 | 11.09489 | 10.69488 | 10.73992 | 10.7388 | 10.72164 | 10.71485 | 10.6967 | 10.76209 | 10.67345 | 10.67251 | 10.67442 | 10.74771 | 10.74427 | 10.82147 | 10.94269 | 10.94417 | 10.93242 | 10.93339 | 10.97351 | 10.96289 | 10.92868 | 10.93083 | 10.94558 | 10.93565 | 10.93424 | 10.93354 | 11.122 | 11.1185 | 11.1171 | 11.1157 | 11.06909 | 11.0687 | 11.06866 | 11.07006 | 11.07075 | 10.9247 | 10.92436 | -0.0006868445 | 11.05 | 11.04931
| % | % MgO | 0.4940613 | 0.230154 | 0.2084531 | 0.2085197 | 0.2049328 | 0.2065147 | 0.2061995 | 0.2061993 | 0.2061995 | 0.2061615 | 0.2061997 | 0.246738 | 0.1584682 | 0.1520765 | 0.1442435 | 0.1425678 | 0.1425581 | 0.1440407 | 0.1440409 | 0.1475657 | 0.1477715 | 0.1477718 | 0.1207822 | 0.1207823 | 0.1209562 | 0.1209564 | 0.1208607 | 0.1209656 | 0.1208607 | 0.1246131 | 0.1246656 | 0.1512938 | 0.1191386 | 0.1668465 | 0.1668363 | 0.1641038 | 0.1641037 | 0.1641035 | 0.2355336 | 0.2355334 | 0.2355336 | 0.2355334 | 0.1575073 | 0.1575071 | 0.1685301 | 0.1674469 | 0.1704234 | 0.1792492 | 0.1762059 | 0.1761883 | 0.1836774 | 0.1836774 | 0.1836774 | 0.1979097 | 0.2015797 | 0.2006091 | 0.1336027 | 0.1336128 | 0.114024 | 0.1140192 | 0.4693424 | 0.3900145 | 0.3899995 | 0.3897602 | 0.3896665 | 0.3894139 | 0.5086405 | 0.6231619 | 0.6231474 | 0.6231787 | 0.624277 | 0.5432683 | 0.5442218 | 0.4105133 | 0.4105335 | 0.4105595 | 0.4105728 | 0.3829172 | 0.3828957 | 0.4078941 | 0.3980986 | 0.424766 | 0.4247652 | 0.4247452 | 0.4247355 | 0.492421 | 0.4923678 | 0.4923463 | 0.4923252 | 0.5693914 | 0.5693839 | 0.5693818 | 0.5694046 | 0.5694154 | 0.4940756 | 0.4940708
13.5 | % | % Na2O | 14.05387 | 13.57097 | 13.58866 | 13.57499 | 13.47804 | 13.38964 | 13.49275 | 13.49273 | 13.49274 | 13.50121 | 13.49276 | 13.58875 | 13.38381 | 13.33765 | 13.5734 | 13.40141 | 13.40387 | 13.41468 | 13.4147 | 13.49112 | 13.76314 | 13.76316 | 13.88549 | 13.8855 | 13.76296 | 13.76298 | 13.75906 | 13.68508 | 13.75906 | 13.75495 | 13.82077 | 13.8928 | 13.90071 | 13.9356 | 13.93793 | 13.93848 | 13.93847 | 13.93845 | 13.71974 | 13.71972 | 13.71974 | 13.71972 | 13.70611 | 13.70609 | 13.79831 | 13.83188 | 13.57041 | 13.6749 | 13.84497 | 13.84316 | 13.76409 | 13.76409 | 13.76409 | 13.74394 | 13.65951 | 13.70669 | 13.80611 | 13.80729 | 13.75986 | 13.75927 | 13.66217 | 13.68172 | 13.68034 | 13.71811 | 13.71422 | 13.71428 | 13.71546 | 13.71025 | 13.70909 | 13.71147 | 13.78317 | 13.77907 | 13.80446 | 13.8197 | 13.81774 | 13.90534 | 13.90278 | 13.76865 | 13.84794 | 13.80329 | 13.806 | 13.81298 | 13.87388 | 13.87752 | 13.87663 | 14.01798 | 14.01893 | 14.01713 | 14.01805 | 14.01807 | 14.02298 | 14.02834 | 14.03013 | 14.03101 | 14.05519 | 14.05475 | -0.0008807612 | 13.553 | 13.55212
| % | % K2O | 0.3457911 | 0.4239822 | 0.3431943 | 0.3433669 | 0.3294398 | 0.3452623 | 0.3443712 | 0.3443707 | 0.3443712 | 0.3442726 | 0.3443717 | 0.4577646 | 0.3511564 | 0.3463113 | 0.229568 | 0.2297983 | 0.2297849 | 0.2305003 | 0.2305005 | 0.2071751 | 0.1899569 | 0.189957 | 0.09939504 | 0.09939511 | 0.09949448 | 0.09949458 | 0.101541 | 0.1016001 | 0.101541 | 0.3288175 | 0.3071777 | 0.3427633 | 0.5229294 | 0.5926582 | 0.5925951 | 0.2622395 | 0.2622393 | 0.2622391 | 0.2885587 | 0.2885583 | 0.2885587 | 0.2885582 | 0.2875827 | 0.2875823 | 0.3148414 | 0.2744887 | 0.2771346 | 0.2651132 | 0.1829193 | 0.1759203 | 0.1788331 | 0.1788331 | 0.1788331 | 0.2132815 | 0.2754885 | 0.28836 | 0.1861118 | 0.1861189 | 0.1883978 | 0.1883932 | 0.3184064 | 0.2692596 | 0.2692475 | 0.2690584 | 0.2689841 | 0.2687843 | 0.2857048 | 0.3413656 | 0.3413552 | 0.3413771 | 0.3416556 | 0.3330096 | 0.3332661 | 0.2626342 | 0.262649 | 0.2626411 | 0.2626509 | 0.3100978 | 0.3101019 | 0.3319687 | 0.331683 | 0.3537384 | 0.3537407 | 0.3537243 | 0.3537163 | 0.3216637 | 0.3216263 | 0.3216112 | 0.3215963 | 0.3598783 | 0.3598732 | 0.3598718 | 0.3598876 | 0.3598951 | 0.3458023 | 0.3457986
| % | % Cr2O3 | 0.0196936 | 0.002370558 | 0.001896768 | 0.001896898 | 0.001388462 | 0.001559712 | 0.001559669 | 0.001559669 | 0.001559669 | 0.001559607 | 0.00155967 | 0.002339049 | 0.001991312 | 0.001991001 | 0.001994044 | 0.00198964 | 0.001989618 | 0.001989564 | 0.001989564 | 0.001990284 | 0.001994123 | 0.001994124 | 0.001997014 | 0.001997015 | 0.001995738 | 0.001995738 | 0.002195775 | 0.002194927 | 0.002195775 | 0.001650072 | 0.001649863 | 0.00192469 | 0.001625941 | 0.002000483 | 0.00200046 | 0.002001917 | 0.002001917 | 0.002001917 | 0.001350899 | 0.001350898 | 0.001350899 | 0.001350898 | 0.001799294 | 0.001799294 | 0.002024915 | 0.002026035 | 0.001800786 | 0.001575408 | 0.001577042 | 0.001576954 | 0.001576496 | 0.001576496 | 0.001576496 | 0.001351385 | 0.001349695 | 0.001349969 | 0.0006014177 | 0.0006014242 | 0.0004506013 | 0.0004505989 | 0.0009027425 | 0.0007020948 | 0.0007020858 | 0.000701927 | 0.0007018669 | 0.0007017003 | 0.01297204 | 0.01667378 | 0.0166736 | 0.01667402 | 0.01669062 | 0.01714145 | 0.01715425 | 0.01173 | 0.01173024 | 0.01173544 | 0.0117356 | 0.01630725 | 0.01631379 | 0.01793813 | 0.01793999 | 0.01957598 | 0.01958185 | 0.01958146 | 0.01958128 | 0.01416838 | 0.01416774 | 0.01416748 | 0.01416722 | 0.01567439 | 0.01567427 | 0.01567421 | 0.0156745 | 0.01567463 | 0.01969384 | 0.01969376
| % | % Co2O3 / Se° | 0 | 0 | 0 | 0 | 0 | 0 | 0 | 0 | 0 | 0 | 0 | 0 | 0 | 0 | 0 | 0 | 0 | 0 | 0 | 0 | 0 | 0 | 0 | 0 | 0 | 0 | 0 | 0 | 0 | 0 | 0 | 0 | 0 | 0 | 0 | 0 | 0 | 0 | 0 | 0 | 0 | 0 | 0 | 0 | 0 | 0 | 0 | 0 | 0 | 0 | 0 | 0 | 0 | 0 | 0 | 0 | 0 | 0 | 0 | 0 | 0 | 0 | 0 | 0 | 0 | 0 | 0 | 0 | 0 | 0 | 0 | 0 | 0 | 0 | 0 | 0 | 0 | 0 | 0 | 0 | 0 | 0 | 0 | 0 | 0 | 0 | 0 | 0 | 0 | 0 | 0 | 0 | 0 | 0 | 0 | 0
0.05 | % | % SO3 | 0.09534438 | 0.3475806 | 0.3725483 | 0.346831 | 0.2387263 | 0.08403484 | 0.1881525 | 0.1881523 | 0.1881525 | 0.2037156 | 0.1881527 | 0.1853415 | 0.1715917 | 0.1636662 | 0.1560308 | 0.1613263 | 0.1657996 | 0.1836963 | 0.1836966 | 0.1842482 | 0.1849297 | 0.1849301 | 0.201324 | 0.2013242 | 0.2016883 | 0.2016886 | 0.1979266 | 0.1981476 | 0.1979266 | 0.1974171 | 0.1973922 | 0.200223 | 0.2150897 | 0.2229837 | 0.2273643 | 0.2381106 | 0.2381104 | 0.2381101 | 0.2424892 | 0.2424888 | 0.2424892 | 0.2424887 | 0.2512867 | 0.2512863 | 0.2680173 | 0.2690319 | 0.2467271 | 0.2529849 | 0.2549305 | 0.254894 | 0.2701737 | 0.2701737 | 0.2701737 | 0.260229 | 0.2581358 | 0.2579592 | 0.2687905 | 0.2688154 | 0.2702149 | 0.2702024 | 0.02938169 | 0.02427556 | 0.02427467 | 0.1002574 | 0.1060243 | 0.1349468 | 0.1301368 | 0.1165578 | 0.1165434 | 0.1165726 | 0.1064573 | 0.1069244 | 0.09695126 | 0.08568645 | 0.08081586 | 0.08068416 | 0.07581784 | 0.06959616 | 0.06948424 | 0.06592328 | 0.06593956 | 0.06223726 | 0.06213464 | 0.06914415 | 0.06913709 | 0.07499188 | 0.08193908 | 0.08192303 | 0.08539627 | 0.0851954 | 0.09216881 | 0.09914637 | 0.0991673 | 0.09917764 | 0.09535984 | 0.09535469 | -1.031035e-05 | 0.039 | 0.03898969
| % | % TiO2 | 0.1642248 | 0.1299731 | 0.1428279 | 0.1429169 | 0.1515138 | 0.146351 | 0.1458781 | 0.1458778 | 0.1458781 | 0.1458271 | 0.1458783 | 0.1220754 | 0.1425339 | 0.1510665 | 0.1601572 | 0.1610917 | 0.1610767 | 0.1674558 | 0.1674561 | 0.1620921 | 0.1615154 | 0.1615157 | 0.2080006 | 0.2080008 | 0.2083264 | 0.2083267 | 0.2068964 | 0.2070933 | 0.2068964 | 0.1532009 | 0.1521666 | 0.1360278 | 0.1123512 | 0.08566911 | 0.085663 | 0.1452777 | 0.1452776 | 0.1452774 | 0.137798 | 0.1377978 | 0.137798 | 0.1377977 | 0.157346 | 0.1573457 | 0.1317999 | 0.1323682 | 0.1864079 | 0.1652213 | 0.1665127 | 0.1484139 | 0.1588869 | 0.1588869 | 0.1588869 | 0.1452989 | 0.1437347 | 0.143523 | 0.1456545 | 0.1456709 | 0.1866107 | 0.1865997 | 0.1999307 | 0.2149017 | 0.2148755 | 0.2144762 | 0.214318 | 0.2138953 | 0.175552 | 0.1666077 | 0.1665906 | 0.1666254 | 0.166251 | 0.1601146 | 0.1598542 | 0.1745324 | 0.1745572 | 0.1743529 | 0.1743693 | 0.2024248 | 0.2021956 | 0.199065 | 0.1895852 | 0.1871913 | 0.1870029 | 0.186977 | 0.1869642 | 0.1772539 | 0.1771948 | 0.177171 | 0.1771474 | 0.1710185 | 0.1710121 | 0.1710114 | 0.171035 | 0.1710466 | 0.164242 | 0.1642363
-4.3 |  | Redox | -37.20554 | -1.233568 | -2.187829 | -2.533454 | -4.51962 | -7.376433 | -5.63784 | -5.637833 | -5.637839 | -5.119943 | -5.637845 | -1.843764 | -3.089199 | -3.51609 | -4.215154 | -4.114076 | -3.966055 | -2.049494 | -2.049501 | -2.06509 | -2.007585 | -2.007591 | -1.933488 | -1.933491 | -1.943138 | -1.943143 | -1.474736 | -1.481125 | -1.474736 | -1.19113 | -1.191589 | -1.181128 | -1.269485 | -0.9463211 | -0.7996745 | -0.9928579 | -0.9928554 | -0.9928516 | -1.350864 | -1.35086 | -1.350864 | -1.350859 | -1.362239 | -1.362235 | -1.363576 | -1.377917 | -1.37791 | -1.379797 | -3.060381 | -4.70005 | -4.219505 | -4.219505 | -4.219505 | -5.537646 | -5.445659 | -6.256371 | -6.309372 | -4.670465 | -5.470425 | -6.28694 | -23.30592 | -17.2155 | -19.15344 | -26.53815 | -29.99872 | -32.24651 | -32.34084 | -31.22714 | -32.86883 | -32.99233 | -32.54301 | -32.64773 | -32.96068 | -34.92678 | -35.96862 | -35.95526 | -36.11907 | -35.03595 | -35.02243 | -34.00829 | -34.13881 | -34.26051 | -36.59647 | -36.35941 | -36.31462 | -38.10457 | -40.16821 | -40.07823 | -41.13182 | -41.15405 | -39.15779 | -36.57522 | -36.66467 | -35.49142 | -35.4479 | -36.03382 | -1.171715
Propiedades Físicas teoricas
| gr/cm3 | DENSIDAD VIDRIO (GM/CC) | 2.50906 | 2.502132 | 2.501146 | 2.501056 | 2.499941 | 2.499627 | 2.50025 | 2.50025 | 2.50025 | 2.500305 | 2.50025 | 2.501322 | 2.499154 | 2.498471 | 2.499372 | 2.495941 | 2.495957 | 2.49662 | 2.49662 | 2.497411 | 2.499567 | 2.499567 | 2.498326 | 2.498326 | 2.49766 | 2.49766 | 2.497756 | 2.497354 | 2.497756 | 2.498709 | 2.498945 | 2.49885 | 2.500068 | 2.501297 | 2.501312 | 2.500062 | 2.500062 | 2.500062 | 2.499478 | 2.499478 | 2.499478 | 2.499478 | 2.499369 | 2.499369 | 2.50086 | 2.501096 | 2.499314 | 2.500324 | 2.500298 | 2.499531 | 2.499578 | 2.499578 | 2.499578 | 2.499265 | 2.4978 | 2.498202 | 2.500083 | 2.500084 | 2.498628 | 2.498628 | 2.500537 | 2.500038 | 2.500036 | 2.499957 | 2.500304 | 2.501388 | 2.504042 | 2.504235 | 2.504234 | 2.504048 | 2.505363 | 2.505059 | 2.50622 | 2.506249 | 2.50614 | 2.506604 | 2.506588 | 2.505679 | 2.5061 | 2.505833 | 2.506365 | 2.507057 | 2.507384 | 2.507407 | 2.507472 | 2.510471 | 2.510555 | 2.510685 | 2.510694 | 2.510964 | 2.510989 | 2.511015 | 2.510885 | 2.510887 | 2.509063 | 2.509062 | 0.01130446
| °C | TEMP. FUSION (LOG 2) | 1446.533 | 1454.795 | 1456.607 | 1456.855 | 1460.328 | 1461.441 | 1459.284 | 1459.285 | 1459.284 | 1459.125 | 1459.283 | 1455.163 | 1462.88 | 1465.919 | 1460.297 | 1468.854 | 1468.807 | 1468.944 | 1468.943 | 1465.485 | 1457.428 | 1457.427 | 1460.435 | 1460.435 | 1463.382 | 1463.381 | 1463.29 | 1465.07 | 1463.29 | 1459.408 | 1458.124 | 1456.378 | 1453.312 | 1450.226 | 1450.182 | 1454.572 | 1454.572 | 1454.573 | 1459.294 | 1459.295 | 1459.294 | 1459.295 | 1459.014 | 1459.015 | 1452.357 | 1450.882 | 1462.613 | 1459.691 | 1456.174 | 1455.438 | 1457.608 | 1457.608 | 1457.608 | 1457.167 | 1459.732 | 1458.587 | 1453.084 | 1453.032 | 1455.03 | 1455.057 | 1461.944 | 1462.137 | 1462.199 | 1461.565 | 1461.819 | 1462.217 | 1459.181 | 1458.935 | 1458.987 | 1458.881 | 1455.27 | 1457.469 | 1455.014 | 1455.145 | 1455.165 | 1453.072 | 1453.119 | 1454.412 | 1452.52 | 1453.914 | 1454.617 | 1453.405 | 1451.988 | 1451.922 | 1451.961 | 1442.865 | 1442.916 | 1442.995 | 1443.001 | 1442.203 | 1442.08 | 1441.937 | 1441.858 | 1441.819 | 1446.475 | 1446.495
| °C | TEMP. GOTA (LOG 3) | 1187.664 | 1193.196 | 1194.337 | 1194.561 | 1197.296 | 1198.412 | 1196.541 | 1196.542 | 1196.541 | 1196.399 | 1196.54 | 1193.337 | 1199.232 | 1201.477 | 1196.871 | 1203.117 | 1203.075 | 1203.251 | 1203.25 | 1200.645 | 1194.219 | 1194.219 | 1195.808 | 1195.808 | 1198.27 | 1198.269 | 1198.232 | 1199.718 | 1198.232 | 1195.268 | 1194.174 | 1192.655 | 1190.251 | 1188.11 | 1188.071 | 1191.52 | 1191.52 | 1191.521 | 1195.767 | 1195.767 | 1195.767 | 1195.768 | 1195.396 | 1195.397 | 1190.474 | 1189.382 | 1198.512 | 1196.24 | 1193.197 | 1192.557 | 1194.423 | 1194.423 | 1194.423 | 1194.116 | 1195.951 | 1194.996 | 1190.93 | 1190.891 | 1192.209 | 1192.228 | 1198.798 | 1198.663 | 1198.709 | 1198.034 | 1198.297 | 1198.799 | 1197.331 | 1197.424 | 1197.462 | 1197.336 | 1194.681 | 1196.055 | 1194.38 | 1194.18 | 1194.179 | 1192.428 | 1192.47 | 1193.595 | 1192.011 | 1193.177 | 1193.75 | 1193 | 1191.806 | 1191.746 | 1191.792 | 1185.381 | 1185.425 | 1185.517 | 1185.516 | 1185.124 | 1185.022 | 1184.906 | 1184.814 | 1184.785 | 1187.621 | 1187.636 | 0.02845547
| °C | TEMP. ABLANDAMIENTO (LOG 7.65) | 726.3944 | 729.699 | 729.9905 | 730.1427 | 731.4973 | 732.3811 | 731.2243 | 731.2245 | 731.2243 | 731.1299 | 731.2241 | 729.3843 | 732.596 | 733.5479 | 731.1404 | 733.3426 | 733.3151 | 733.5167 | 733.5164 | 732.4074 | 729.222 | 729.2218 | 729.1368 | 729.1367 | 730.5235 | 730.5233 | 730.559 | 731.3963 | 730.559 | 729.0418 | 728.4274 | 727.2591 | 726.1736 | 725.2837 | 725.258 | 727.1746 | 727.1748 | 727.175 | 729.5968 | 729.5971 | 729.5968 | 729.5971 | 729.5287 | 729.5289 | 727.4462 | 727.0265 | 731.4993 | 730.4113 | 728.524 | 728.0039 | 729.148 | 729.148 | 729.148 | 728.871 | 729.3221 | 728.8007 | 727.7742 | 727.7601 | 727.9317 | 727.9387 | 730.3997 | 730.3928 | 730.4093 | 729.9026 | 730.0384 | 730.3101 | 730.3393 | 730.1169 | 730.1307 | 730.0535 | 729.1101 | 729.7682 | 729.3739 | 729.7494 | 729.7467 | 728.7545 | 728.7831 | 729.3891 | 728.4926 | 728.9787 | 729.41 | 729.1851 | 728.4966 | 728.4559 | 728.484 | 726.2956 | 726.3043 | 726.3603 | 726.3506 | 726.0074 | 725.9516 | 725.8907 | 725.8347 | 725.8242 | 726.3788 | 726.384
| °C | TEMP. CONVEYOR (LOG 10) | 634.2717 | 638.2319 | 638.4018 | 638.5361 | 639.5994 | 640.4106 | 639.4206 | 639.4207 | 639.4206 | 639.3379 | 639.4204 | 637.7951 | 640.5806 | 641.288 | 639.3654 | 640.7465 | 640.7225 | 640.8918 | 640.8916 | 640.0872 | 637.6001 | 637.5999 | 637.2866 | 637.2865 | 638.432 | 638.4319 | 638.4792 | 639.1708 | 638.4792 | 637.2409 | 636.7493 | 635.64 | 634.8443 | 634.1586 | 634.1361 | 635.7463 | 635.7464 | 635.7465 | 637.665 | 637.6651 | 637.665 | 637.6651 | 637.6906 | 637.6907 | 636.154 | 635.8689 | 639.4149 | 638.5486 | 636.9249 | 636.4222 | 637.3975 | 637.3975 | 637.3975 | 637.0896 | 637.2466 | 636.8256 | 636.5363 | 636.5272 | 636.4315 | 636.4361 | 637.1035 | 637.2375 | 637.248 | 636.8733 | 636.8966 | 636.8636 | 636.9673 | 636.5406 | 636.5495 | 636.5313 | 635.9605 | 636.5676 | 636.4251 | 637.1323 | 637.153 | 636.3321 | 636.3573 | 636.7908 | 636.0493 | 636.3416 | 636.7402 | 636.5676 | 635.994 | 635.9582 | 635.9651 | 634.654 | 634.639 | 634.6528 | 634.6419 | 634.1967 | 634.1512 | 634.1024 | 634.0885 | 634.0817 | 634.2616 | 634.2649
| °C | TEMP. RECOCIDO (LOG 13.37) | 560.9152 | 564.7194 | 564.7881 | 564.9071 | 565.742 | 566.4895 | 565.6402 | 565.6403 | 565.6402 | 565.5675 | 565.6402 | 564.2013 | 566.641 | 567.1654 | 565.6286 | 566.3526 | 566.3316 | 566.5209 | 566.5208 | 565.9425 | 564.0215 | 564.0214 | 563.5566 | 563.5565 | 564.5004 | 564.5003 | 564.5582 | 565.128 | 564.5582 | 563.5441 | 563.1445 | 562.0699 | 561.5416 | 560.9957 | 560.976 | 562.3242 | 562.3243 | 562.3244 | 563.8074 | 563.8074 | 563.8074 | 563.8075 | 563.9674 | 563.9675 | 562.8362 | 562.6479 | 565.4776 | 564.811 | 563.389 | 562.8735 | 563.7181 | 563.7181 | 563.7181 | 563.3761 | 563.2886 | 562.9554 | 563.2223 | 563.2173 | 562.9372 | 562.9397 | 562.5515 | 562.8121 | 562.8179 | 562.4811 | 562.4838 | 562.4156 | 562.5918 | 561.9655 | 561.9704 | 561.9604 | 561.667 | 562.3011 | 562.3564 | 563.343 | 563.3629 | 562.6846 | 562.7068 | 563.0267 | 562.4144 | 562.5612 | 562.9748 | 562.8486 | 562.3707 | 562.3391 | 562.3429 | 561.5936 | 561.5736 | 561.5813 | 561.5694 | 561.0226 | 560.9857 | 560.9469 | 560.9392 | 560.9354 | 560.9096 | 560.9115
| # | COEF.EXPANSION TERMICA ( X 10 -7) | 89.28852 | 87.83219 | 87.52693 | 87.47924 | 86.9917 | 86.75752 | 87.14467 | 87.14457 | 87.14467 | 87.17473 | 87.14478 | 87.94283 | 86.70102 | 86.41488 | 86.99467 | 85.99022 | 85.99911 | 86.05513 | 86.05525 | 86.37096 | 87.51801 | 87.51814 | 87.43982 | 87.43988 | 86.94163 | 86.94173 | 86.94631 | 86.64545 | 86.94631 | 87.818 | 88.00685 | 88.36112 | 89.12854 | 89.59649 | 89.60464 | 88.36897 | 88.36891 | 88.36881 | 87.56651 | 87.5664 | 87.56651 | 87.56637 | 87.55458 | 87.55447 | 88.20941 | 88.2478 | 87.00064 | 87.4207 | 87.77956 | 87.72638 | 87.42643 | 87.42643 | 87.42643 | 87.45441 | 87.21344 | 87.45479 | 87.79639 | 87.80342 | 87.49574 | 87.49224 | 87.13178 | 87.064 | 87.05576 | 87.18406 | 87.15346 | 87.11686 | 87.34651 | 87.44764 | 87.44071 | 87.45486 | 87.87928 | 87.80356 | 88.03566 | 87.97286 | 87.96736 | 88.32266 | 88.31358 | 87.95416 | 88.27581 | 88.12763 | 88.15001 | 88.29915 | 88.54276 | 88.55561 | 88.55034 | 89.34747 | 89.3445 | 89.33393 | 89.33509 | 89.43659 | 89.45704 | 89.48008 | 89.49067 | 89.49586 | 89.2963 | 89.2937
| °C | WRI - IND.RANGO DE TRABAJO (S-A) | 165.4791 | 164.9796 | 165.2024 | 165.2355 | 165.7553 | 165.8916 | 165.5841 | 165.5842 | 165.5841 | 165.5624 | 165.5839 | 165.183 | 165.9549 | 166.3826 | 165.5118 | 166.99 | 166.9834 | 166.9958 | 166.9956 | 166.4649 | 165.2005 | 165.2003 | 165.5802 | 165.5801 | 166.0232 | 166.023 | 166.0008 | 166.2684 | 166.0008 | 165.4977 | 165.2829 | 165.1892 | 164.6319 | 164.288 | 164.282 | 164.8504 | 164.8505 | 164.8506 | 165.7895 | 165.7896 | 165.7895 | 165.7897 | 165.5613 | 165.5614 | 164.61 | 164.3785 | 166.0217 | 165.6003 | 165.135 | 165.1304 | 165.4299 | 165.4299 | 165.4299 | 165.4949 | 166.0335 | 165.8453 | 164.5519 | 164.5428 | 164.9945 | 164.999 | 167.8482 | 167.5808 | 167.5914 | 167.4215 | 167.5546 | 167.8945 | 167.7475 | 168.1514 | 168.1603 | 168.0931 | 167.443 | 167.4671 | 167.0175 | 166.4064 | 166.3838 | 166.0699 | 166.0763 | 166.3624 | 166.0782 | 166.4175 | 166.4353 | 166.3365 | 166.1259 | 166.1168 | 166.1411 | 164.702 | 164.7307 | 164.779 | 164.7812 | 164.9847 | 164.9659 | 164.9438 | 164.8955 | 164.8888 | 165.4692 | 165.4725
| % | RMS - VEL.RELATIVA DE MAQUINA (%) | 112.5938 | 114.1724 | 114.1875 | 114.2341 | 114.5437 | 114.8397 | 114.5124 | 114.5125 | 114.5124 | 114.4841 | 114.5124 | 113.9493 | 114.8975 | 115.0844 | 114.512 | 114.7183 | 114.7102 | 114.786 | 114.786 | 114.5832 | 113.875 | 113.875 | 113.6642 | 113.6642 | 114.0232 | 114.0232 | 114.048 | 114.2641 | 114.048 | 113.6637 | 113.5128 | 113.0796 | 112.8935 | 112.6882 | 112.6804 | 113.2016 | 113.2016 | 113.2017 | 113.7546 | 113.7546 | 113.7546 | 113.7546 | 113.8326 | 113.8326 | 113.4239 | 113.3596 | 114.4205 | 114.1738 | 113.6206 | 113.4106 | 113.7384 | 113.7384 | 113.7384 | 113.5955 | 113.5301 | 113.4049 | 113.585 | 113.5834 | 113.444 | 113.4448 | 113.1337 | 113.2531 | 113.2549 | 113.1278 | 113.1219 | 113.0764 | 113.1552 | 112.8815 | 112.883 | 112.8824 | 112.7977 | 113.0527 | 113.0988 | 113.5317 | 113.541 | 113.2827 | 113.2913 | 113.4057 | 113.1724 | 113.2138 | 113.3807 | 113.3348 | 113.1521 | 113.1397 | 113.14 | 112.911 | 112.9014 | 112.902 | 112.897 | 112.6631 | 112.649 | 112.6343 | 112.6336 | 112.6324 | 112.5921 | 112.5926
| s | TIEMPO DE ENFRIAMIENTO (sec.) | 88.33015 | 87.31983 | 87.34228 | 87.30826 | 87.13369 | 86.91062 | 87.1419 | 87.1419 | 87.1419 | 87.16246 | 87.1419 | 87.49753 | 86.96043 | 86.9115 | 87.2145 | 87.20649 | 87.21238 | 87.19228 | 87.19228 | 87.24782 | 87.66236 | 87.66236 | 87.9801 | 87.98011 | 87.73889 | 87.73889 | 87.71871 | 87.57311 | 87.71871 | 87.98069 | 88.0775 | 88.35657 | 88.53448 | 88.60648 | 88.61205 | 88.19887 | 88.19886 | 88.19886 | 87.77881 | 87.7788 | 87.77881 | 87.7788 | 87.75952 | 87.75952 | 87.86739 | 87.8536 | 87.38024 | 87.52352 | 87.83866 | 87.91848 | 87.71882 | 87.71882 | 87.71882 | 87.77917 | 87.86063 | 87.95781 | 87.71864 | 87.71883 | 87.83184 | 87.83174 | 88.09093 | 88.05786 | 88.05769 | 88.14668 | 88.16284 | 88.22705 | 88.01764 | 88.13606 | 88.13589 | 88.13087 | 88.12723 | 88.10524 | 88.01718 | 87.81251 | 87.80357 | 87.97732 | 87.971 | 87.85405 | 88.0111 | 87.99134 | 87.93577 | 87.92915 | 88.05332 | 88.06234 | 88.06409 | 87.94214 | 87.95251 | 87.95597 | 87.96029 | 88.04897 | 88.05818 | 88.06747 | 88.06402 | 88.06419 | 88.33041 | 88.33032
| °C | TEMP. LIQUIDA (deg. C.) | 553.0047 | 553.3021 | 552.8938 | 553.0975 | 554.2639 | 555.6484 | 554.267 | 554.267 | 554.267 | 554.144 | 554.267 | 552.1764 | 555.4348 | 556.1642 | 553.7413 | 553.4075 | 553.3724 | 554.2252 | 554.2252 | 553.4698 | 550.926 | 550.926 | 549.5808 | 549.5808 | 551.0118 | 551.0118 | 551.1742 | 552.038 | 551.1742 | 549.4294 | 548.814 | 546.7709 | 546.0562 | 545.7422 | 545.7088 | 547.9904 | 547.9904 | 547.9904 | 550.7892 | 550.7892 | 550.7892 | 550.7892 | 550.6815 | 550.6815 | 549.0654 | 548.798 | 553.6185 | 552.9989 | 550.2697 | 548.7399 | 550.4407 | 550.4407 | 550.4407 | 549.5894 | 548.5601 | 548.1409 | 549.2155 | 549.2147 | 547.7793 | 547.7798 | 551.1318 | 551.0606 | 551.0611 | 550.1052 | 550.4268 | 551.2954 | 553.6579 | 553.0479 | 553.0482 | 552.843 | 552.905 | 553.8131 | 554.492 | 555.8403 | 555.7771 | 554.741 | 554.7792 | 554.6053 | 553.6715 | 553.9681 | 555.1668 | 555.399 | 554.6576 | 554.6031 | 554.6765 | 554.7199 | 554.7397 | 554.8856 | 554.8589 | 554.2406 | 554.1859 | 554.1309 | 553.9851 | 553.9846 | 553.0042 | 553.0044
| % | Perdidas por Fusion | 7.424% | 8.085% | 9.651% | 9.657% | 9.712% | 9.719% | 9.716% | 9.716% | 9.716% | 9.713% | 9.716% | 6.546% | 8.179% | 8.164% | 8.305% | 8.102% | 8.101% | 8.098% | 8.098% | 8.131% | 8.308% | 8.308% | 8.441% | 8.441% | 8.382% | 8.382% | 7.609% | 7.574% | 7.609% | 7.791% | 7.779% | 7.772% | 8.631% | 8.6% | 8.599% | 8.665% | 8.665% | 8.665% | 9.416% | 9.416% | 9.416% | 9.416% | 9.32% | 9.32% | 9.352% | 9.402% | 9.395% | 9.379% | 9.473% | 9.468% | 9.442% | 9.442% | 9.442% | 9.449% | 9.335% | 9.354% | 9.57% | 9.571% | 9.477% | 9.476% | 9.631% | 11.14% | 11.14% | 11.12% | 11.11% | 11.09% | 11.02% | 9.485% | 9.484% | 9.486% | 9.577% | 9.575% | 9.643% | 9.588% | 9.59% | 9.63% | 9.631% | 8.899% | 8.935% | 8.111% | 8.121% | 7.343% | 7.371% | 7.369% | 7.368% | 7.431% | 7.427% | 7.425% | 7.423% | 7.423% | 7.423% | 7.422% | 7.424% | 7.425% | 7.425% | 7.425%
| % | Variacion Perdidas por Fusion | -8.376% | -7.715% | -6.149% | -6.143% | -6.088% | -6.081% | -6.084% | -6.084% | -6.084% | -6.087% | -6.084% | -9.254% | -7.621% | -7.636% | -7.495% | -7.698% | -7.699% | -7.702% | -7.702% | -7.669% | -7.492% | -7.492% | -7.359% | -7.359% | -7.418% | -7.418% | -8.191% | -8.226% | -8.191% | -8.009% | -8.021% | -8.028% | -7.169% | -7.2% | -7.201% | -7.135% | -7.135% | -7.135% | -6.384% | -6.384% | -6.384% | -6.384% | -6.48% | -6.48% | -6.448% | -6.398% | -6.405% | -6.421% | -6.327% | -6.332% | -6.358% | -6.358% | -6.358% | -6.351% | -6.465% | -6.446% | -6.23% | -6.229% | -6.323% | -6.324% | -6.169% | -4.663% | -4.664% | -4.684% | -4.692% | -4.713% | -4.777% | -6.315% | -6.316% | -6.314% | -6.223% | -6.225% | -6.157% | -6.212% | -6.21% | -6.17% | -6.169% | -6.901% | -6.865% | -7.689% | -7.679% | -8.457% | -8.429% | -8.431% | -8.432% | -8.369% | -8.373% | -8.375% | -8.377% | -8.377% | -8.377% | -8.378% | -8.376% | -8.375% | -8.375% | -8.375%
|  | Volumen diario | [100 empty] | cap silo
| Kg | Arena | 34961.79 | 41454.93 | 50494.19 | 50529.3 | 30847.96 | 50877.62 | 50670.13 | 50670.03 | 50670.11 | 52852.3 | 52873.27 | 34402.48 | 42021.44 | 42007.62 | 42908.62 | 43487.19 | 43481.36 | 47490.18 | 47490.3 | 45999.02 | 44468.77 | 44468.89 | 43990.73 | 43990.79 | 44172.42 | 44172.51 | 36371.84 | 36472.15 | 33529.76 | 37466.82 | 37466.82 | 37320.98 | 40170.61 | 39679.76 | 39674.54 | 42973.27 | 42973.21 | 42973.13 | 46986.35 | 46986.26 | 46986.35 | 46986.23 | 47238.77 | 47238.67 | 47238.61 | 47493.88 | 47493.88 | 47493.88 | 48006.22 | 47999.67 | 48111.24 | 48111.24 | 48111.24 | 48127.64 | 47606.27 | 50504.83 | 48956.25 | 48962.89 | 48959.57 | 48956.25 | 48765.54 | 57811.48 | 57803.64 | 57686.26 | 57639.44 | 57514.97 | 57514.97 | 48666.81 | 48660.24 | 48673.38 | 48434.74 | 48444.5 | 48262.94 | 48211.31 | 48220.98 | 48092.35 | 48098.77 | 38988.9 | 38885.16 | 34996.65 | 35003.63 | 30945.5 | 30855.66 | 30847.52 | 30843.45 | 31449.59 | 31428.97 | 31764.44 | 32414.72 | 32414.72 | 32412.59 | 32985.26 | 32993.9 | 32998.23 | 32998.23 | 34496.35 | 1410.044 |  |  | 82105.2 | 70000 | TN
| Kg | Soda Solvay | 12084.62 | 12346.36 | 15148.26 | 15158.79 | 9254.389 | 15263.29 | 15308.85 | 15308.82 | 15308.84 | 15968.14 | 15974.48 | 10393.94 | 12606.43 | 12602.29 | 12872.58 | 12583.53 | 12581.84 | 13741.84 | 13741.88 | 13310.36 | 13484.08 | 13484.12 | 13962.28 | 13962.3 | 13731.86 | 13731.89 | 11306.9 | 11179.51 | 10423.38 | 11973.09 | 12135.99 | 12332.15 | 13826.16 | 13657.22 | 13655.42 | 13826.18 | 13826.16 | 13826.14 | 14708.77 | 14708.74 | 14708.77 | 14708.73 | 14582.4 | 14582.37 | 14582.35 | 14661.15 | 14661.15 | 14661.15 | 15028.04 | 15025.98 | 14851.73 | 14851.73 | 14851.73 | 14856.79 | 14695.85 | 15700.41 | 15431.86 | 15433.96 | 15432.91 | 15431.86 | 15371.75 | 18223.18 | 18220.71 | 18183.71 | 18168.96 | 18129.72 | 18129.72 | 15340.63 | 15338.56 | 15342.7 | 15478.06 | 15481.18 | 15528.08 | 15616.27 | 15619.41 | 15786.84 | 15788.94 | 12798.53 | 12933.54 | 11640.19 | 11642.51 | 10427.29 | 10531.17 | 10528.39 | 10527.01 | 10870.62 | 10863.49 | 10979.45 | 11204.22 | 11204.22 | 11203.48 | 11401.43 | 11404.41 | 11405.91 | 11405.91 | 11923.74 |  |  |  | 25096.31 | 30000 | TM
| Kg | Caliza | 10564.54 | 11535.28 | 13859.04 | 13868.68 | 8466.781 | 13964.28 | 13907.33 | 13907.31 | 13907.33 | 14506.27 | 14512.02 | 9442.383 | 11533.54 | 11529.75 | 11503.16 | 11195.64 | 11194.14 | 12226.19 | 12226.23 | 11842.3 | 11571.44 | 11571.48 | 11571.48 | 11571.49 | 11619.27 | 11619.29 | 9567.375 | 9593.762 | 8819.784 | 10588.45 | 10588.45 | 10384.97 | 11584.08 | 11627.09 | 11625.56 | 11677.52 | 11677.5 | 11677.48 | 13176.61 | 13176.58 | 13176.61 | 13176.57 | 13042.01 | 13041.98 | 13041.96 | 13112.44 | 13112.44 | 13112.44 | 13045.17 | 13043.39 | 13073.71 | 13073.71 | 13073.71 | 13078.16 | 12936.49 | 13724.14 | 13622.61 | 13624.46 | 13623.53 | 13622.61 | 14099.6 | 16463.7 | 16461.47 | 16428.04 | 16414.71 | 16379.26 | 16379.26 | 13859.46 | 13857.59 | 13861.33 | 14003.96 | 14006.78 | 14164.12 | 14148.97 | 14151.81 | 14114.06 | 14115.94 | 11442.39 | 11411.95 | 10270.75 | 10272.8 | 9216.378 | 9189.622 | 9187.197 | 9185.985 | 9503.244 | 9497.015 | 9598.385 | 9794.882 | 9794.882 | 9794.241 | 9967.284 | 9969.896 | 9971.203 | 9971.203 | 10423.9 |  |  |  | 22772.58 | 25000 | TT
| Kg | Feldespato | 0 | 2433.224 | 1826.386 | 1827.656 | 1115.777 | 1840.254 | 1832.749 | 1832.746 | 1832.749 | 1911.679 | 1912.437 | 2635.084 | 1609.332 | 1608.802 | 456.4746 | 462.6297 | 462.5676 | 505.2146 | 505.216 | 195.7405 | 0 | 0 | 0 | 0 | 0 | 0 | 0 | 0 | 0 | 2280.589 | 2117.69 | 2271.712 | 3643.381 | 4244.811 | 4244.253 | 700.6512 | 700.6502 | 700.6488 | 1225.731 | 1225.728 | 1225.731 | 1225.728 | 1232.316 | 1232.313 | 1232.312 | 825.9805 | 825.9805 | 825.9805 | 0 | 0 | 0 | 0 | 0 | 0 | 827.935 | 878.3448 | 0 | 0 | 0 | 0 | 0 | 0 | 0 | 0 | 0 | 0 | 0 | 0 | 0 | 0 | 0 | 0 | 0 | 0 | 0 | 0 | 0 | 0 | 0 | 0 | 0 | 0 | 0 | 0 | 0 | 0 | 0 | 0 | 0 | 0 | 0 | 0 | 0 | 0 | 0 | 0 |  |  |  | 2013.901 | 14 | TT
| Kg | Sulfato de Sodio | 152.0078 | 495.6568 | 590.8895 | 537.5458 | 187.0568 | 0 | 215.6176 | 215.6172 | 215.6175 | 258.6389 | 224.9926 | 131.7542 | 160.9332 | 178.7558 | 182.5899 | 194.3045 | 203.5298 | 262.7116 | 262.7123 | 254.4627 | 248.6426 | 248.6433 | 248.6433 | 248.6436 | 249.6702 | 249.6707 | 205.58 | 206.1469 | 189.516 | 219.9139 | 219.9139 | 219.0579 | 252.2341 | 267.6077 | 276.7991 | 298.9445 | 298.9441 | 298.9435 | 326.8616 | 326.8609 | 326.8616 | 326.8607 | 328.6175 | 328.6168 | 328.6164 | 330.3922 | 330.3922 | 330.3922 | 333.9563 | 333.9107 | 366.0638 | 366.0638 | 366.0638 | 334.801 | 331.174 | 351.3379 | 340.5652 | 340.6114 | 340.5883 | 340.5652 | 0 | 0 | 0 | 163.0264 | 175.4244 | 237.5618 | 237.5618 | 201.0151 | 200.988 | 201.0422 | 178.9979 | 179.034 | 157.3791 | 136.2494 | 125.7939 | 125.4583 | 115.0188 | 93.23432 | 92.98625 | 83.68763 | 83.70433 | 74.00012 | 73.78529 | 87.17778 | 87.16628 | 88.87926 | 102.4858 | 103.5797 | 112.7468 | 112.7468 | 126.8319 | 143.4142 | 143.4517 | 143.4705 | 143.4705 | 149.9841 |  |  |  | 968.2217
| Kg | Carbon Mineral | 125.4064 | 22.52985 | 26.85861 | 23.65201 | 7.876076 | 0 | 10.78088 | 10.78086 | 10.78088 | 11.24517 | 11.24963 | 0 | 0 | 4.468896 | 8.216544 | 8.327334 | 8.326217 | 0 | 0 | 0 | 0 | 0 | 0 | 0 | 0 | 0 | 0 | 0 | 0 | 0 | 0 | 0 | 0 | 0 | 0 | 0 | 0 | 0 | 0 | 0 | 0 | 0 | 0 | 0 | 0 | 0 | 0 | 0 | 10.43614 | 20.86942 | 20.91793 | 20.91793 | 20.91793 | 26.15633 | 25.87297 | 32.93793 | 31.92799 | 21.28821 | 26.60846 | 31.92799 | 31.80361 | 0 | 12.56601 | 75.24295 | 100.2425 | 125.0325 | 125.0325 | 105.7974 | 116.3615 | 116.3929 | 110.5576 | 110.5798 | 110.1654 | 120.5283 | 125.7939 | 125.4583 | 125.475 | 101.7102 | 101.4395 | 91.2956 | 91.31382 | 87.45469 | 100.6163 | 100.5898 | 100.5765 | 112.8083 | 126.3991 | 127.7483 | 137.4102 | 137.4102 | 126.8319 | 114.7313 | 114.7614 | 107.6029 | 107.6029 | 116.2377 |  |  |  | 48.0238
| Kg | Hematita | 106.4055 | 0 | 0 | 0 | 0 | 0 | 0 | 0 | 0 | 0 | 0 | 0 | 0 | 0 | 0 | 0 | 0 | 0 | 0 | 0 | 0 | 0 | 0 | 0 | 0 | 0 | 0 | 0 | 0 | 0 | 0 | 0 | 0 | 0 | 0 | 0 | 0 | 0 | 0 | 0 | 0 | 0 | 0 | 0 | 0 | 0 | 0 | 0 | 0 | 0 | 0 | 0 | 0 | 0 | 0 | 0 | 0 | 0 | 0 | 0 | 116.6133 | 138.2448 | 138.2261 | 100.3239 | 137.8335 | 250.0651 | 250.0651 | 211.5948 | 211.5663 | 190.4611 | 178.9979 | 163.2369 | 162.6251 | 151.9704 | 141.5181 | 141.1406 | 141.1594 | 114.4239 | 114.1195 | 102.7075 | 91.31382 | 80.7274 | 80.49304 | 80.4718 | 87.16628 | 88.87926 | 95.65339 | 110.485 | 112.7468 | 112.7468 | 112.7395 | 114.7313 | 100.4162 | 100.4294 | 100.4294 | 104.9889 |  |  |  | 0
| Kg | Selenio | 0 | 1.802388 | 2.148689 | 2.150183 | 1.41113 | 2.327381 | 2.317889 | 2.317884 | 2.156175 | 2.249034 | 2.081182 | 1.35414 | 1.654035 | 1.653491 | 1.688956 | 1.71173 | 1.57273 | 1.71773 | 1.515648 | 1.272313 | 1.243213 | 1.051952 | 1.051952 | 0.9563216 | 0.96027 | 0.8162312 | 0.6720883 | 0.7928729 | 0.6195716 | 0.6923217 | 0.6923217 | 0.6896268 | 0.7940703 | 0.7843673 | 0.6919978 | 0.7006512 | 0.7940703 | 0.9341984 | 1.174659 | 1.327872 | 1.174659 | 1.378944 | 1.386355 | 1.540391 | 1.643082 | 1.651961 | 1.651961 | 1.651961 | 1.669782 | 1.669554 | 1.830319 | 1.830319 | 1.830319 | 1.935568 | 1.9146 | 1.921379 | 1.915679 | 1.915939 | 1.915809 | 1.915679 | 0 | 0 | 0 | 0 | 0 | 0 | 0 | 0 | 0 | 0 | 0 | 0 | 0 | 0 | 0 | 0 | 0 | 0 | 0 | 0 | 0 | 0 | 0 | 0 | 0 | 0 | 0 | 0 | 0 | 0 | 0 | 0 | 0 | 0 | 0 | 0 |  |  |  | 6.196619
| Kg | Cobalto | 0 | 0 | 0 | 0 | 0 | 0 | 0 | 0.1563224 | 0.1886653 | 0.1967905 | 0.1968685 | 0.1280943 | 0.1564628 | 0.1564113 | 0.1597661 | 0.1619204 | 0.1618987 | 0.1768251 | 0.1768256 | 0.171273 | 0.1673556 | 0.167356 | 0.167356 | 0.1673563 | 0.1680473 | 0.1680476 | 0.1383711 | 0.1387528 | 0.1275589 | 0.1425368 | 0.1425368 | 0.141982 | 0.1634851 | 0.1614874 | 0.1614662 | 0.1634853 | 0.1634851 | 0.1634847 | 0.1787524 | 0.1787521 | 0.1787524 | 0.1787519 | 0.1797127 | 0.1797123 | 0.1797121 | 0.1806832 | 0.1806832 | 0.1806832 | 0.1826324 | 0.1826074 | 0.1830319 | 0.1830319 | 0.1830319 | 0.1830943 | 0.1811108 | 0.1921379 | 0.1862466 | 0.1862719 | 0.1862592 | 0.1862466 | 0 | 0 | 0 | 0 | 0 | 0 | 0 | 0 | 0 | 0 | 0 | 0 | 0 | 0 | 0 | 0 | 0 | 0 | 0 | 0 | 0 | 0 | 0 | 0 | 0 | 0 | 0 | 0 | 0 | 0 | 0 | 0 | 0 | 0 | 0 | 0 |  |  |  | 6.196619
| Kg | Flint Propio | 0 | 0 | 0 | 0 | 6999.996 | 22999.99 | 22999.99 | 22999.99 | 22999.99 | 23999.99 | 23999.99 | 36000 | 28600 | 42900 | 57200 | 57200 | 57200 | 62500 | 62500 | 60290 | 58750 | 58750 | 58750 | 58750 | 58750 | 58750 | 59125 | 59125 | 54505 | 64349.99 | 64349.99 | 48262.5 | 43875 | 29250 | 29250 | 29250 | 29250 | 29250 | 35099.72 | 35099.72 | 35099.72 | 35099.72 | 26324.79 | 26324.79 | 26324.79 | 26324.79 | 26324.79 | 26324.79 | 26324.79 | 26324.79 | 26324.79 | 26324.79 | 26324.79 | 26324.79 | 26324.79 | 27967.28 | 35999.71 | 35999.71 | 53999.57 | 53999.57 | 0 | 0 | 0 | 0 | 0 | 0 | 0 | 0 | 0 | 0 | 0 | 0 | 0 | 0 | 0 | 0 | 0 | 0 | 0 | 0 | 0 | 0 | 0 | 0 | 0 | 0 | 0 | 0 | 0 | 0 | 0 | 0 | 0 | 0 | 0 | 0 |  |  |  | 0
| Kg | Flint Externo | 0 | 28750 | 22999.99 | 22999.99 | 0 | 0 | 0 | 0 | 0 | 0 | 0 | 0 | 0 | 0 | 0 | 0 | 0 | 0 | 0 | 0 | 0 | 0 | 0 | 0 | 0 | 0 | 0 | 0 | 0 | 0 | 0 | 16087.5 | 14625 | 29250 | 29250 | 29250 | 29250 | 29250 | 17549.86 | 17549.86 | 17549.86 | 17549.86 | 26324.79 | 26324.79 | 26324.79 | 26324.79 | 26324.79 | 26324.79 | 26324.79 | 26324.79 | 26324.79 | 26324.79 | 26324.79 | 26324.79 | 26324.79 | 27967.28 | 17999.86 | 17999.86 | 0 | 0 | 0 | 0 | 0 | 0 | 0 | 0 | 0 | 0 | 0 | 0 | 0 | 0 | 0 | 0 | 0 | 0 | 0 | 0 | 0 | 0 | 0 | 0 | 0 | 0 | 0 | 0 | 0 | 0 | 0 | 0 | 0 | 0 | 0 | 0 | 0 | 0 |  |  |  | 28000
| Kg | Curuvica Flint | 0 | 28750 | 22999.99 | 22999.99 | 20999.99 | 22999.99 | 22999.99 | 22999.99 | 22999.99 | 23999.99 | 23999.99 | 36000 | 28600 | 14300 | 0 | 0 | 0 | 0 | 0 | 0 | 0 | 0 | 0 | 0 | 0 | 0 | 0 | 0 | 0 | 0 | 0 | 0 | 0 | 0 | 0 | 0 | 0 | 0 | 0 | 0 | 0 | 0 | 0 | 0 | 0 | 0 | 0 | 0 | 0 | 0 | 0 | 0 | 0 | 0 | 0 | 0 | 0 | 0 | 0 | 0 | 0 | 0 | 0 | 0 | 0 | 0 | 0 | 0 | 0 | 0 | 0 | 0 | 0 | 0 | 0 | 0 | 0 | 0 | 0 | 0 | 0 | 0 | 0 | 0 | 0 | 0 | 0 | 0 | 0 | 0 | 0 | 0 | 0 | 0 | 0 | 0
| Kg | Ambar propio | 24415.8 | 0 | 0 | 0 | 0 | 0 | 0 | 0 | 0 | 0 | 0 | 0 | 0 | 0 | 0 | 0 | 0 | 0 | 0 | 0 | 0 | 0 | 0 | 0 | 0 | 0 | 0 | 0 | 0 | 0 | 0 | 0 | 0 | 0 | 0 | 0 | 0 | 0 | 0 | 0 | 0 | 0 | 0 | 0 | 0 | 0 | 0 | 0 | 0 | 0 | 0 | 0 | 0 | 0 | 0 | 0 | 0 | 0 | 0 | 0 | 0 | 0 | 0 | 0 | 0 | 0 | 0 | 0 | 0 | 0 | 0 | 0 | 0 | 26999.79 | 26999.79 | 26999.79 | 26999.79 | 26750 | 26750 | 29425 | 29425 | 32100 | 32100 | 32100 | 32100 | 32910 | 32910 | 33270 | 33960 | 22640 | 22640 | 23040 | 23040 | 23040 | 23040 | 24087.6
| Kg | Curuvica ambar | 0 | 0 | 0 | 0 | 0 | 0 | 0 | 0 | 0 | 0 | 0 | 0 | 0 | 0 | 0 | 0 | 0 | 0 | 0 | 0 | 0 | 0 | 0 | 0 | 0 | 0 | 0 | 0 | 0 | 0 | 0 | 0 | 0 | 0 | 0 | 0 | 0 | 0 | 0 | 0 | 0 | 0 | 0 | 0 | 0 | 0 | 0 | 0 | 0 | 0 | 0 | 0 | 0 | 0 | 0 | 0 | 0 | 0 | 0 | 0 | 0 | 0 | 0 | 0 | 0 | 0 | 0 | 0 | 0 | 0 | 0 | 0 | 0 | 0 | 0 | 0 | 0 | 0 | 0 | 0 | 0 | 0 | 0 | 0 | 0 | 0 | 0 | 0 | 0 | 0 | 0 | 0 | 0 | 0 | 0 | 0
| Kg | Ambar local | 48831.6 | 0 | 0 | 0 | 0 | 0 | 0 | 0 | 0 | 0 | 0 | 0 | 0 | 0 | 0 | 0 | 0 | 0 | 0 | 0 | 0 | 0 | 0 | 0 | 0 | 0 | 0 | 0 | 0 | 0 | 0 | 0 | 0 | 0 | 0 | 0 | 0 | 0 | 0 | 0 | 0 | 0 | 0 | 0 | 0 | 0 | 0 | 0 | 0 | 0 | 0 | 0 | 0 | 0 | 0 | 0 | 0 | 0 | 0 | 0 | 53999.57 | 41999.97 | 41999.97 | 41999.97 | 41999.97 | 41999.97 | 41999.97 | 53999.57 | 53999.57 | 53999.57 | 53999.57 | 53999.57 | 53999.57 | 26999.79 | 26999.79 | 26999.79 | 26999.79 | 26750 | 26750 | 29425 | 29425 | 32100 | 32100 | 32100 | 32100 | 32910 | 32910 | 33270 | 33960 | 45280 | 45280 | 46080 | 46080 | 46080 | 46080 | 48175.2
| Kg | Ambar Import 1 | 0 | 0 | 0 | 0 | 0 | 0 | 0 | 0 | 0 | 0 | 0 | 0 | 0 | 0 | 0 | 0 | 0 | 0 | 0 | 0 | 0 | 0 | 0 | 0 | 0 | 0 | 0 | 0 | 0 | 0 | 0 | 0 | 0 | 0 | 0 | 0 | 0 | 0 | 0 | 0 | 0 | 0 | 0 | 0 | 0 | 0 | 0 | 0 | 0 | 0 | 0 | 0 | 0 | 0 | 0 | 0 | 0 | 0 | 0 | 0 | 0 | 0 | 0 | 0 | 0 | 0 | 0 | 0 | 0 | 0 | 0 | 0 | 0 | 0 | 0 | 0 | 0 | 0 | 0 | 0 | 0 | 0 | 0 | 0 | 0 | 0 | 0 | 0 | 0 | 0 | 0 | 0 | 0 | 0 | 0 | 0
| Kg | Ambar Import 2 | 0 | 0 | 0 | 0 | 0 | 0 | 0 | 0 | 0 | 0 | 0 | 0 | 0 | 0 | 0 | 0 | 0 | 0 | 0 | 0 | 0 | 0 | 0 | 0 | 0 | 0 | 0 | 0 | 0 | 0 | 0 | 0 | 0 | 0 | 0 | 0 | 0 | 0 | 0 | 0 | 0 | 0 | 0 | 0 | 0 | 0 | 0 | 0 | 0 | 0 | 0 | 0 | 0 | 0 | 0 | 0 | 0 | 0 | 0 | 0 | 0 | 0 | 0 | 0 | 0 | 0 | 0 | 0 | 0 | 0 | 0 | 0 | 0 | 0 | 0 | 0 | 0 | 0 | 0 | 0 | 0 | 0 | 0 | 0 | 0 | 0 | 0 | 0 | 0 | 0 | 0 | 0 | 0 | 0 | 0 | 0
| Kg | Ambar Import 3 | 0 | 0 | 0 | 0 | 0 | 0 | 0 | 0 | 0 | 0 | 0 | 0 | 0 | 0 | 0 | 0 | 0 | 0 | 0 | 0 | 0 | 0 | 0 | 0 | 0 | 0 | 0 | 0 | 0 | 0 | 0 | 0 | 0 | 0 | 0 | 0 | 0 | 0 | 0 | 0 | 0 | 0 | 0 | 0 | 0 | 0 | 0 | 0 | 0 | 0 | 0 | 0 | 0 | 0 | 0 | 0 | 0 | 0 | 0 | 0 | 0 | 0 | 0 | 0 | 0 | 0 | 0 | 0 | 0 | 0 | 0 | 0 | 0 | 0 | 0 | 0 | 0 | 0 | 0 | 0 | 0 | 0 | 0 | 0 | 0 | 0 | 0 | 0 | 0 | 0 | 0 | 0 | 0 | 0 | 0 | 0
| Kg | Verde | 0 | 0 | 0 | 0 | 0 | 0 | 0 | 0 | 0 | 0 | 0 | 0 | 0 | 0 | 0 | 0 | 0 | 0 | 0 | 0 | 0 | 0 | 0 | 0 | 0 | 0 | 0 | 0 | 0 | 0 | 0 | 0 | 0 | 0 | 0 | 0 | 0 | 0 | 0 | 0 | 0 | 0 | 0 | 0 | 0 | 0 | 0 | 0 | 0 | 0 | 0 | 0 | 0 | 0 | 0 | 0 | 0 | 0 | 0 | 0 | 0 | 0 | 0 | 0 | 0 | 0 | 0 | 0 | 0 | 0 | 0 | 0 | 0 | 0 | 0 | 0 | 0 | 0 | 0 | 0 | 0 | 0 | 0 | 0 | 0 | 0 | 0 | 0 | 0 | 0 | 0 | 0 | 0 | 0 | 0 | 0
|  |  | 131242.2 |  |  |  | 77881.24 | 127947.7 | 127947.7 | 127947.7 | 127947.7 | 133510.7 | 133510.7 | 129007.1 | 125133.5 | 125133.5 | 125133.5 | 125133.5 | 125133.5 | 136728 | 136728 | 131893.3 | 128524.3 | 128524.3 | 128524.3 | 128524.3 | 128524.3 | 128524.3 | 116577.5 | 116577.5 | 107468.2 | 126879.7 | 126879.7 | 126879.7 | 127977.4 | 127977.4 | 127977.4 | 127977.4 | 127977.4 | 127977.4 | 129075.3 | 129075.3 | 129075.3 | 129075.3 | 129075.3 | 129075.3 | 129075.3 | 129075.3 | 129075.3 | 129075.3 | 129075.3 | 129075.3 | 129075.3 | 129075.3 | 129075.3 | 129075.3 | 129075.3 | 137128.7 | 132384.9 | 132384.9 | 132384.9 | 132384.9 | 132384.9 | 134636.6 | 134636.6 | 134636.6 | 134636.6 | 134636.6 | 134636.6 | 132384.9 | 132384.9 | 132384.9 | 132384.9 | 132384.9 | 132384.9 | 132384.9 | 132384.9 | 132384.9 | 132384.9 | 117039.2 | 117039.2 | 116035.3 | 116035.3 | 115031.4 | 115031.4 | 115031.4 | 115031.4 | 117934 | 117934 | 119224.1 | 121696.7 | 121696.7 | 121696.7 | 123846.8 | 123846.8 | 123846.8 | 123846.8 | 129478
|  |  | 5468.424 |  |  |  | 3245.052 | 5331.156 | 5331.156 | 5331.156 | 5331.156 | 5562.946 | 5562.946 | 5375.297 | 5213.895 | 5213.895 | 5213.895 | 5213.895 | 5213.895 | 5697.001 | 5697.001 | 5495.555 | 5355.181 | 5355.181 | 5355.181 | 5355.181 | 5355.181 | 5355.181 | 4857.396 | 4857.396 | 4477.841 | 5286.654 | 5286.654 | 5286.654 | 5332.393 | 5332.393 | 5332.393 | 5332.393 | 5332.393 | 5332.393 | 5378.136 | 5378.136 | 5378.136 | 5378.136 | 5378.136 | 5378.136 | 5378.136 | 5378.136 | 5378.136 | 5378.136 | 5378.136 | 5378.136 | 5378.136 | 5378.136 | 5378.136 | 5378.136 | 5378.136 | 5713.695 | 5516.037 | 5516.037 | 5516.037 | 5516.037 | 5516.037 | 5609.858 | 5609.858 | 5609.858 | 5609.858 | 5609.858 | 5609.858 | 5516.037 | 5516.037 | 5516.037 | 5516.037 | 5516.037 | 5516.037 | 5516.037 | 5516.037 | 5516.037 | 5516.037 | 4876.633 | 4876.633 | 4834.803 | 4834.803 | 4792.973 | 4792.973 | 4792.973 | 4792.973 | 4913.917 | 4913.917 | 4967.67 | 5070.697 | 5070.697 | 5070.697 | 5160.285 | 5160.285 | 5160.285 | 5160.285 | 5394.917
SAP | USD | Costo batch
7820 | USD/ton | Arena | 0.07153197 | [34 empty] | 0.07153197 | 0.07153197 | 0.07153197 | 0.07153197 | 0.07153197 | 0.07153197 | 0.07153197 | 0.07153197 | 0.07153197 | 0.07153197 | 0.07153197 | 0.07153197 | 0.07153197 | 0.07153197 | 0.07153197 | 0.07153197 | 0.07153197 | 0.07153197 | 0.07153197 | 0.07153197 | 0.07153197 | 0.07153197 | 0.07153197 | 0.07153197 | 0.07153197 | 0.07153197 | 0.07153197 | 0.07153197 | 0.07153197 | 0.07153197 | 0.07153197 | 0.07153197 | 0.07153197 | 0.07153197 | 0.07153197 | 0.07153197 | 0.07153197 | 0.07153197 | 0.07153197 | 0.07153197 | 0.07153197 | 0.07153197 | 0.07153197 | 0.07153197 | 0.07153197 | 0.07153197 | 0.07153197 | 0.07153197 | 0.07153197 | 0.07153197 | 0.07153197 | 0.07153197 | 0.07153197 | 0.07153197 | 0.07153197 | 0.07153197 | 0.07153197 | 0.07153197 | 0.07153197 | 0.07153197 | 0.07153197
| USD | Soda Solvay | 0.5703005 | [34 empty] | 0.5703005 | 0.5703005 | 0.5703005 | 0.5703005 | 0.5703005 | 0.5703005 | 0.5703005 | 0.5703005 | 0.5703005 | 0.5703005 | 0.5703005 | 0.5703005 | 0.5703005 | 0.5703005 | 0.5703005 | 0.5703005 | 0.5703005 | 0.5703005 | 0.5703005 | 0.5703005 | 0.5703005 | 0.5703005 | 0.5703005 | 0.5703005 | 0.5703005 | 0.5703005 | 0.5703005 | 0.5703005 | 0.5703005 | 0.5703005 | 0.5703005 | 0.5703005 | 0.5703005 | 0.5703005 | 0.5703005 | 0.5703005 | 0.5703005 | 0.5703005 | 0.5703005 | 0.5703005 | 0.5703005 | 0.5703005 | 0.5703005 | 0.5703005 | 0.5703005 | 0.5703005 | 0.5703005 | 0.5703005 | 0.5703005 | 0.5703005 | 0.5703005 | 0.5703005 | 0.5703005 | 0.5703005 | 0.5703005 | 0.5703005 | 0.5703005 | 0.5703005 | 0.5703005 | 0.5703005 | 0.5703005
| USD | Caliza | 0.05690921 | [34 empty] | 0.05690921 | 0.05690921 | 0.05690921 | 0.05690921 | 0.05690921 | 0.05690921 | 0.05690921 | 0.05690921 | 0.05690921 | 0.05690921 | 0.05690921 | 0.05690921 | 0.05690921 | 0.05690921 | 0.05690921 | 0.05690921 | 0.05690921 | 0.05690921 | 0.05690921 | 0.05690921 | 0.05690921 | 0.05690921 | 0.05690921 | 0.05690921 | 0.05690921 | 0.05690921 | 0.05690921 | 0.05690921 | 0.05690921 | 0.05690921 | 0.05690921 | 0.05690921 | 0.05690921 | 0.05690921 | 0.05690921 | 0.05690921 | 0.05690921 | 0.05690921 | 0.05690921 | 0.05690921 | 0.05690921 | 0.05690921 | 0.05690921 | 0.05690921 | 0.05690921 | 0.05690921 | 0.05690921 | 0.05690921 | 0.05690921 | 0.05690921 | 0.05690921 | 0.05690921 | 0.05690921 | 0.05690921 | 0.05690921 | 0.05690921 | 0.05690921 | 0.05690921 | 0.05690921 | 0.05690921 | 0.05690921
| USD | Feldespato | 0.2879003 | [34 empty] | 0.2879003 | 0.2879003 | 0.2879003 | 0.2879003 | 0.2879003 | 0.2879003 | 0.2879003 | 0.2879003 | 0.2879003 | 0.2879003 | 0.2879003 | 0.2879003 | 0.2879003 | 0.2879003 | 0.2879003 | 0.2879003 | 0.2879003 | 0.2879003 | 0.2879003 | 0.2879003 | 0.2879003 | 0.2879003 | 0.2879003 | 0.2879003 | 0.2879003 | 0.2879003 | 0.2879003 | 0.2879003 | 0.2879003 | 0.2879003 | 0.2879003 | 0.2879003 | 0.2879003 | 0.2879003 | 0.2879003 | 0.2879003 | 0.2879003 | 0.2879003 | 0.2879003 | 0.2879003 | 0.2879003 | 0.2879003 | 0.2879003 | 0.2879003 | 0.2879003 | 0.2879003 | 0.2879003 | 0.2879003 | 0.2879003 | 0.2879003 | 0.2879003 | 0.2879003 | 0.2879003 | 0.2879003 | 0.2879003 | 0.2879003 | 0.2879003 | 0.2879003 | 0.2879003 | 0.2879003 | 0.2879003
| USD | Sulfato de Sodio | 0.2053338 | [34 empty] | 0.2053338 | 0.2053338 | 0.2053338 | 0.2053338 | 0.2053338 | 0.2053338 | 0.2053338 | 0.2053338 | 0.2053338 | 0.2053338 | 0.2053338 | 0.2053338 | 0.2053338 | 0.2053338 | 0.2053338 | 0.2053338 | 0.2053338 | 0.2053338 | 0.2053338 | 0.2053338 | 0.2053338 | 0.2053338 | 0.2053338 | 0.2053338 | 0.2053338 | 0.2053338 | 0.2053338 | 0.2053338 | 0.2053338 | 0.2053338 | 0.2053338 | 0.2053338 | 0.2053338 | 0.2053338 | 0.2053338 | 0.2053338 | 0.2053338 | 0.2053338 | 0.2053338 | 0.2053338 | 0.2053338 | 0.2053338 | 0.2053338 | 0.2053338 | 0.2053338 | 0.2053338 | 0.2053338 | 0.2053338 | 0.2053338 | 0.2053338 | 0.2053338 | 0.2053338 | 0.2053338 | 0.2053338 | 0.2053338 | 0.2053338 | 0.2053338 | 0.2053338 | 0.2053338 | 0.2053338 | 0.2053338
| USD | Carbon Mineral | 0.9839066 | [34 empty] | 0.9839066 | 0.9839066 | 0.9839066 | 0.9839066 | 0.9839066 | 0.9839066 | 0.9839066 | 0.9839066 | 0.9839066 | 0.9839066 | 0.9839066 | 0.9839066 | 0.9839066 | 0.9839066 | 0.9839066 | 0.9839066 | 0.9839066 | 0.9839066 | 0.9839066 | 0.9839066 | 0.9839066 | 0.9839066 | 0.9839066 | 0.9839066 | 0.9839066 | 0.9839066 | 0.9839066 | 0.9839066 | 0.9839066 | 0.9839066 | 0.9839066 | 0.9839066 | 0.9839066 | 0.9839066 | 0.9839066 | 0.9839066 | 0.9839066 | 0.9839066 | 0.9839066 | 0.9839066 | 0.9839066 | 0.9839066 | 0.9839066 | 0.9839066 | 0.9839066 | 0.9839066 | 0.9839066 | 0.9839066 | 0.9839066 | 0.9839066 | 0.9839066 | 0.9839066 | 0.9839066 | 0.9839066 | 0.9839066 | 0.9839066 | 0.9839066 | 0.9839066 | 0.9839066 | 0.9839066 | 0.9839066
| USD | Hematita | 0.8502698 | [34 empty] | 0.8502698 | 0.8502698 | 0.8502698 | 0.8502698 | 0.8502698 | 0.8502698 | 0.8502698 | 0.8502698 | 0.8502698 | 0.8502698 | 0.8502698 | 0.8502698 | 0.8502698 | 0.8502698 | 0.8502698 | 0.8502698 | 0.8502698 | 0.8502698 | 0.8502698 | 0.8502698 | 0.8502698 | 0.8502698 | 0.8502698 | 0.8502698 | 0.8502698 | 0.8502698 | 0.8502698 | 0.8502698 | 0.8502698 | 0.8502698 | 0.8502698 | 0.8502698 | 0.8502698 | 0.8502698 | 0.8502698 | 0.8502698 | 0.8502698 | 0.8502698 | 0.8502698 | 0.8502698 | 0.8502698 | 0.8502698 | 0.8502698 | 0.8502698 | 0.8502698 | 0.8502698 | 0.8502698 | 0.8502698 | 0.8502698 | 0.8502698 | 0.8502698 | 0.8502698 | 0.8502698 | 0.8502698 | 0.8502698 | 0.8502698 | 0.8502698 | 0.8502698 | 0.8502698 | 0.8502698 | 0.8502698
| USD | Selenio | 27.53441 | [34 empty] | 27.53441 | 27.53441 | 27.53441 | 27.53441 | 27.53441 | 27.53441 | 27.53441 | 27.53441 | 27.53441 | 27.53441 | 27.53441 | 27.53441 | 27.53441 | 27.53441 | 27.53441 | 27.53441 | 27.53441 | 27.53441 | 27.53441 | 27.53441 | 27.53441 | 27.53441 | 27.53441 | 27.53441 | 27.53441 | 27.53441 | 27.53441 | 27.53441 | 27.53441 | 27.53441 | 27.53441 | 27.53441 | 27.53441 | 27.53441 | 27.53441 | 27.53441 | 27.53441 | 27.53441 | 27.53441 | 27.53441 | 27.53441 | 27.53441 | 27.53441 | 27.53441 | 27.53441 | 27.53441 | 27.53441 | 27.53441 | 27.53441 | 27.53441 | 27.53441 | 27.53441 | 27.53441 | 27.53441 | 27.53441 | 27.53441 | 27.53441 | 27.53441 | 27.53441 | 27.53441 | 27.53441
| USD | Cobalto | 31.4777 | [34 empty] | 31.4777 | 31.4777 | 31.4777 | 31.4777 | 31.4777 | 31.4777 | 31.4777 | 31.4777 | 31.4777 | 31.4777 | 31.4777 | 31.4777 | 31.4777 | 31.4777 | 31.4777 | 31.4777 | 31.4777 | 31.4777 | 31.4777 | 31.4777 | 31.4777 | 31.4777 | 31.4777 | 31.4777 | 31.4777 | 31.4777 | 31.4777 | 31.4777 | 31.4777 | 31.4777 | 31.4777 | 31.4777 | 31.4777 | 31.4777 | 31.4777 | 31.4777 | 31.4777 | 31.4777 | 31.4777 | 31.4777 | 31.4777 | 31.4777 | 31.4777 | 31.4777 | 31.4777 | 31.4777 | 31.4777 | 31.4777 | 31.4777 | 31.4777 | 31.4777 | 31.4777 | 31.4777 | 31.4777 | 31.4777 | 31.4777 | 31.4777 | 31.4777 | 31.4777 | 31.4777 | 31.4777
| USD | Flint Propio | 0 | [34 empty] | 0 | 0 | 0 | 0 | 0 | 0 | 0 | 0 | 0 | 0 | 0 | 0 | 0 | 0 | 0 | 0 | 0 | 0 | 0 | 0 | 0 | 0 | 0 | 0 | 0 | 0 | 0 | 0 | 0 | 0 | 0 | 0 | 0 | 0 | 0 | 0 | 0 | 0 | 0 | 0 | 0 | 0 | 0 | 0 | 0 | 0 | 0 | 0 | 0 | 0 | 0 | 0 | 0 | 0 | 0 | 0 | 0 | 0 | 0 | 0 | 0
| USD | Flint Externo | 0.03536573 | [34 empty] | 0.03536573 | 0.03536573 | 0.03536573 | 0.03536573 | 0.03536573 | 0.03536573 | 0.03536573 | 0.03536573 | 0.03536573 | 0.03536573 | 0.03536573 | 0.03536573 | 0.03536573 | 0.03536573 | 0.03536573 | 0.03536573 | 0.03536573 | 0.03536573 | 0.03536573 | 0.03536573 | 0.03536573 | 0.03536573 | 0.03536573 | 0.03536573 | 0.03536573 | 0.03536573 | 0.03536573 | 0.03536573 | 0.03536573 | 0.03536573 | 0.03536573 | 0.03536573 | 0.03536573 | 0.03536573 | 0.03536573 | 0.03536573 | 0.03536573 | 0.03536573 | 0.03536573 | 0.03536573 | 0.03536573 | 0.03536573 | 0.03536573 | 0.03536573 | 0.03536573 | 0.03536573 | 0.03536573 | 0.03536573 | 0.03536573 | 0.03536573 | 0.03536573 | 0.03536573 | 0.03536573 | 0.03536573 | 0.03536573 | 0.03536573 | 0.03536573 | 0.03536573 | 0.03536573 | 0.03536573 | 0.03536573
| USD | Curuvica Flint | 0 | [34 empty] | 0 | 0 | 0 | 0 | 0 | 0 | 0 | 0 | 0 | 0 | 0 | 0 | 0 | 0 | 0 | 0 | 0 | 0 | 0 | 0 | 0 | 0 | 0 | 0 | 0 | 0 | 0 | 0 | 0 | 0 | 0 | 0 | 0 | 0 | 0 | 0 | 0 | 0 | 0 | 0 | 0 | 0 | 0 | 0 | 0 | 0 | 0 | 0 | 0 | 0 | 0 | 0 | 0 | 0 | 0 | 0 | 0 | 0 | 0 | 0 | 0
| USD | Ambar propio | 0 | [34 empty] | 0 | 0 | 0 | 0 | 0 | 0 | 0 | 0 | 0 | 0 | 0 | 0 | 0 | 0 | 0 | 0 | 0 | 0 | 0 | 0 | 0 | 0 | 0 | 0 | 0 | 0 | 0 | 0 | 0 | 0 | 0 | 0 | 0 | 0 | 0 | 0 | 0 | 0 | 0 | 0 | 0 | 0 | 0 | 0 | 0 | 0 | 0 | 0 | 0 | 0 | 0 | 0 | 0 | 0 | 0 | 0 | 0 | 0 | 0 | 0 | 0
| USD | Curuvica ambar | 0 | [34 empty] | 0 | 0 | 0 | 0 | 0 | 0 | 0 | 0 | 0 | 0 | 0 | 0 | 0 | 0 | 0 | 0 | 0 | 0 | 0 | 0 | 0 | 0 | 0 | 0 | 0 | 0 | 0 | 0 | 0 | 0 | 0 | 0 | 0 | 0 | 0 | 0 | 0 | 0 | 0 | 0 | 0 | 0 | 0 | 0 | 0 | 0 | 0 | 0 | 0 | 0 | 0 | 0 | 0 | 0 | 0 | 0 | 0 | 0 | 0 | 0 | 0
| USD | Ambar local | 0.1575575 | [34 empty] | 0.1575575 | 0.1575575 | 0.1575575 | 0.1575575 | 0.1575575 | 0.1575575 | 0.1575575 | 0.1575575 | 0.1575575 | 0.1575575 | 0.1575575 | 0.1575575 | 0.1575575 | 0.1575575 | 0.1575575 | 0.1575575 | 0.1575575 | 0.1575575 | 0.1575575 | 0.1575575 | 0.1575575 | 0.1575575 | 0.1575575 | 0.1575575 | 0.1575575 | 0.1575575 | 0.1575575 | 0.1575575 | 0.1575575 | 0.1575575 | 0.1575575 | 0.1575575 | 0.1575575 | 0.1575575 | 0.1575575 | 0.1575575 | 0.1575575 | 0.1575575 | 0.1575575 | 0.1575575 | 0.1575575 | 0.1575575 | 0.1575575 | 0.1575575 | 0.1575575 | 0.1575575 | 0.1575575 | 0.1575575 | 0.1575575 | 0.1575575 | 0.1575575 | 0.1575575 | 0.1575575 | 0.1575575 | 0.1575575 | 0.1575575 | 0.1575575 | 0.1575575 | 0.1575575 | 0.1575575 | 0.1575575
| USD | Ambar Import 1 | 0.1575575 | [34 empty] | 0.1575575 | 0.1575575 | 0.1575575 | 0.1575575 | 0.1575575 | 0.1575575 | 0.1575575 | 0.1575575 | 0.1575575 | 0.1575575 | 0.1575575 | 0.1575575 | 0.1575575 | 0.1575575 | 0.1575575 | 0.1575575 | 0.1575575 | 0.1575575 | 0.1575575 | 0.1575575 | 0.1575575 | 0.1575575 | 0.1575575 | 0.1575575 | 0.1575575 | 0.1575575 | 0.1575575 | 0.1575575 | 0.1575575 | 0.1575575 | 0.1575575 | 0.1575575 | 0.1575575 | 0.1575575 | 0.1575575 | 0.1575575 | 0.1575575 | 0.1575575 | 0.1575575 | 0.1575575 | 0.1575575 | 0.1575575 | 0.1575575 | 0.1575575 | 0.1575575 | 0.1575575 | 0.1575575 | 0.1575575 | 0.1575575 | 0.1575575 | 0.1575575 | 0.1575575 | 0.1575575 | 0.1575575 | 0.1575575 | 0.1575575 | 0.1575575 | 0.1575575 | 0.1575575 | 0.1575575 | 0.1575575
| USD | Ambar Import 2 | 0.1575575 | [34 empty] | 0.1575575 | 0.1575575 | 0.1575575 | 0.1575575 | 0.1575575 | 0.1575575 | 0.1575575 | 0.1575575 | 0.1575575 | 0.1575575 | 0.1575575 | 0.1575575 | 0.1575575 | 0.1575575 | 0.1575575 | 0.1575575 | 0.1575575 | 0.1575575 | 0.1575575 | 0.1575575 | 0.1575575 | 0.1575575 | 0.1575575 | 0.1575575 | 0.1575575 | 0.1575575 | 0.1575575 | 0.1575575 | 0.1575575 | 0.1575575 | 0.1575575 | 0.1575575 | 0.1575575 | 0.1575575 | 0.1575575 | 0.1575575 | 0.1575575 | 0.1575575 | 0.1575575 | 0.1575575 | 0.1575575 | 0.1575575 | 0.1575575 | 0.1575575 | 0.1575575 | 0.1575575 | 0.1575575 | 0.1575575 | 0.1575575 | 0.1575575 | 0.1575575 | 0.1575575 | 0.1575575 | 0.1575575 | 0.1575575 | 0.1575575 | 0.1575575 | 0.1575575 | 0.1575575 | 0.1575575 | 0.1575575
| USD | Ambar Import 3 | 0.1575575 | [34 empty] | 0.1575575 | 0.1575575 | 0.1575575 | 0.1575575 | 0.1575575 | 0.1575575 | 0.1575575 | 0.1575575 | 0.1575575 | 0.1575575 | 0.1575575 | 0.1575575 | 0.1575575 | 0.1575575 | 0.1575575 | 0.1575575 | 0.1575575 | 0.1575575 | 0.1575575 | 0.1575575 | 0.1575575 | 0.1575575 | 0.1575575 | 0.1575575 | 0.1575575 | 0.1575575 | 0.1575575 | 0.1575575 | 0.1575575 | 0.1575575 | 0.1575575 | 0.1575575 | 0.1575575 | 0.1575575 | 0.1575575 | 0.1575575 | 0.1575575 | 0.1575575 | 0.1575575 | 0.1575575 | 0.1575575 | 0.1575575 | 0.1575575 | 0.1575575 | 0.1575575 | 0.1575575 | 0.1575575 | 0.1575575 | 0.1575575 | 0.1575575 | 0.1575575 | 0.1575575 | 0.1575575 | 0.1575575 | 0.1575575 | 0.1575575 | 0.1575575 | 0.1575575 | 0.1575575 | 0.1575575 | 0.1575575
| USD | Verde | 0.1953478 | [34 empty] | 0.1953478 | 0.1953478 | 0.1953478 | 0.1953478 | 0.1953478 | 0.1953478 | 0.1953478 | 0.1953478 | 0.1953478 | 0.1953478 | 0.1953478 | 0.1953478 | 0.1953478 | 0.1953478 | 0.1953478 | 0.1953478 | 0.1953478 | 0.1953478 | 0.1953478 | 0.1953478 | 0.1953478 | 0.1953478 | 0.1953478 | 0.1953478 | 0.1953478 | 0.1953478 | 0.1953478 | 0.1953478 | 0.1953478 | 0.1953478 | 0.1953478 | 0.1953478 | 0.1953478 | 0.1953478 | 0.1953478 | 0.1953478 | 0.1953478 | 0.1953478 | 0.1953478 | 0.1953478 | 0.1953478 | 0.1953478 | 0.1953478 | 0.1953478 | 0.1953478 | 0.1953478 | 0.1953478 | 0.1953478 | 0.1953478 | 0.1953478 | 0.1953478 | 0.1953478 | 0.1953478 | 0.1953478 | 0.1953478 | 0.1953478 | 0.1953478 | 0.1953478 | 0.1953478 | 0.1953478 | 0.1953478
| USD | USD/Ton Ext
SAP | USD | Costo batch
7820 | USD/ton | Arena | 2500.886 | [34 empty] | 3073.963 | 3073.959 | 3073.952 | 3361.026 | 3361.019 | 3361.026 | 3361.017 | 3379.082 | 3379.075 | 3379.071 | 3397.331 | 3397.331 | 3397.331 | 3433.98 | 3433.511 | 3441.492 | 3441.492 | 3441.492 | 3442.665 | 3405.37 | 3612.71 | 3501.937 | 3502.412 | 3502.174 | 3501.937 | 3488.295 | 4135.369 | 4134.808 | 4126.412 | 4123.063 | 4114.159 | 4114.159 | 3481.233 | 3480.763 | 3481.703 | 3464.632 | 3465.331 | 3452.343 | 3448.65 | 3449.342 | 3440.141 | 3440.6 | 2788.953 | 2781.532 | 2503.379 | 2503.879 | 2213.593 | 2207.166 | 2206.584 | 2206.293 | 2249.651 | 2248.176 | 2272.173 | 2318.689 | 2318.689 | 2318.537 | 2359.5 | 2360.119 | 2360.428 | 2360.428 | 2467.592
| USD | Soda Solvay | 6891.865 | [34 empty] | 7885.079 | 7885.069 | 7885.053 | 8388.419 | 8388.403 | 8388.419 | 8388.397 | 8316.351 | 8316.334 | 8316.323 | 8361.263 | 8361.263 | 8361.263 | 8570.496 | 8569.326 | 8469.95 | 8469.95 | 8469.95 | 8472.837 | 8381.049 | 8953.954 | 8800.798 | 8801.993 | 8801.395 | 8800.798 | 8766.515 | 10392.69 | 10391.28 | 10370.18 | 10361.76 | 10339.39 | 10339.39 | 8748.767 | 8747.586 | 8749.948 | 8827.144 | 8828.923 | 8855.67 | 8905.969 | 8907.755 | 9003.242 | 9004.443 | 7299.008 | 7376.005 | 6638.405 | 6639.73 | 5946.688 | 6005.933 | 6004.348 | 6003.556 | 6199.519 | 6195.455 | 6261.585 | 6389.771 | 6389.771 | 6389.353 | 6502.239 | 6503.943 | 6504.796 | 6504.796 | 6800.115
| USD | Caliza | 601.2197 | [34 empty] | 664.5584 | 664.5575 | 664.5561 | 749.8703 | 749.8688 | 749.8703 | 749.8683 | 742.2103 | 742.2088 | 742.2078 | 746.2186 | 746.2186 | 746.2186 | 742.3903 | 742.2889 | 744.0143 | 744.0143 | 744.0143 | 744.2679 | 736.2051 | 781.0298 | 775.2518 | 775.3571 | 775.3044 | 775.2518 | 802.3972 | 936.9363 | 936.8092 | 934.907 | 934.1482 | 932.1309 | 932.1309 | 788.731 | 788.6245 | 788.8375 | 796.9541 | 797.1147 | 806.069 | 805.2068 | 805.3683 | 803.22 | 803.3271 | 651.1776 | 649.4449 | 584.5005 | 584.6172 | 524.4968 | 522.9741 | 522.8361 | 522.7671 | 540.8221 | 540.4676 | 546.2365 | 557.419 | 557.419 | 557.3825 | 567.2302 | 567.3789 | 567.4533 | 567.4533 | 593.2158
| USD | Feldespato | 0 | [34 empty] | 201.7177 | 201.7174 | 201.717 | 352.8882 | 352.8875 | 352.8882 | 352.8873 | 354.784 | 354.7833 | 354.7828 | 237.8 | 237.8 | 237.8 | 0 | 0 | 0 | 0 | 0 | 0 | 238.3627 | 252.8757 | 0 | 0 | 0 | 0 | 0 | 0 | 0 | 0 | 0 | 0 | 0 | 0 | 0 | 0 | 0 | 0 | 0 | 0 | 0 | 0 | 0 | 0 | 0 | 0 | 0 | 0 | 0 | 0 | 0 | 0 | 0 | 0 | 0 | 0 | 0 | 0 | 0 | 0 | 0 | 0
| USD | Sulfato de Sodio | 31.21233 | [34 empty] | 61.3834 | 61.38332 | 61.38319 | 67.11572 | 67.11558 | 67.11572 | 67.11554 | 67.47627 | 67.47613 | 67.47604 | 67.84067 | 67.84067 | 67.84067 | 68.57251 | 68.56315 | 75.16526 | 75.16526 | 75.16526 | 68.74595 | 68.00121 | 72.14154 | 69.92953 | 69.93903 | 69.93428 | 69.92953 | 0 | 0 | 0 | 33.47482 | 36.02055 | 48.77946 | 48.77946 | 41.27519 | 41.26962 | 41.28076 | 36.75432 | 36.76173 | 32.31525 | 27.97659 | 25.82973 | 25.76083 | 23.61724 | 19.14415 | 19.09322 | 17.1839 | 17.18733 | 15.19472 | 15.15061 | 17.90054 | 17.89818 | 18.24991 | 21.04379 | 21.26841 | 23.15073 | 23.15073 | 26.04287 | 29.44777 | 29.45549 | 29.45935 | 29.45935 | 30.79681
| USD | Carbon Mineral | 123.3882 | [34 empty] | 0 | 0 | 0 | 0 | 0 | 0 | 0 | 0 | 0 | 0 | 0 | 0 | 0 | 10.26818 | 20.53356 | 20.58129 | 20.58129 | 20.58129 | 25.73538 | 25.45659 | 32.40785 | 31.41416 | 20.94562 | 26.18024 | 31.41416 | 31.29179 | 0 | 12.36378 | 74.03204 | 98.62927 | 123.0204 | 123.0204 | 104.0948 | 114.4888 | 114.5197 | 108.7783 | 108.8002 | 108.3925 | 118.5886 | 123.7694 | 123.4393 | 123.4557 | 100.0733 | 99.80704 | 89.82634 | 89.84427 | 86.04725 | 98.99704 | 98.97092 | 98.95787 | 110.9928 | 124.3649 | 125.6924 | 135.1988 | 135.1988 | 124.7907 | 112.8849 | 112.9145 | 105.8712 | 105.8712 | 114.3671
| USD | Hematita | 90.47335 | [34 empty] | 0 | 0 | 0 | 0 | 0 | 0 | 0 | 0 | 0 | 0 | 0 | 0 | 0 | 0 | 0 | 0 | 0 | 0 | 0 | 0 | 0 | 0 | 0 | 0 | 0 | 99.15273 | 117.5454 | 117.5295 | 85.30241 | 117.1956 | 212.6228 | 212.6228 | 179.9127 | 179.8884 | 161.9433 | 152.1966 | 138.7954 | 138.2752 | 129.2159 | 120.3286 | 120.0076 | 120.0236 | 97.29123 | 97.03235 | 87.32913 | 77.64138 | 68.64007 | 68.4408 | 68.42274 | 74.11486 | 75.57136 | 81.33119 | 93.94207 | 95.86524 | 95.86524 | 95.85896 | 97.55258 | 85.38088 | 85.39207 | 85.39207 | 89.26889
| USD | Selenio | 0 | [34 empty] | 19.29202 | 21.86426 | 25.7226 | 32.34354 | 36.56219 | 32.34354 | 37.9684 | 38.17247 | 42.41377 | 45.24129 | 45.48577 | 45.48577 | 45.48577 | 45.97646 | 45.97018 | 50.39675 | 50.39675 | 50.39675 | 53.29473 | 52.71738 | 52.90405 | 52.7471 | 52.75426 | 52.75068 | 52.7471 | 0 | 0 | 0 | 0 | 0 | 0 | 0 | 0 | 0 | 0 | 0 | 0 | 0 | 0 | 0 | 0 | 0 | 0 | 0 | 0 | 0 | 0 | 0 | 0 | 0 | 0 | 0 | 0 | 0 | 0 | 0 | 0 | 0 | 0 | 0 | 0
| USD | Cobalto | 0 | [34 empty] | 5.146141 | 5.146134 | 5.146124 | 5.626716 | 5.626705 | 5.626716 | 5.626701 | 5.656943 | 5.656932 | 5.656924 | 5.687493 | 5.687493 | 5.687493 | 5.748848 | 5.748063 | 5.761424 | 5.761424 | 5.761424 | 5.763388 | 5.700952 | 6.048061 | 5.862615 | 5.863411 | 5.863013 | 5.862615 | 0 | 0 | 0 | 0 | 0 | 0 | 0 | 0 | 0 | 0 | 0 | 0 | 0 | 0 | 0 | 0 | 0 | 0 | 0 | 0 | 0 | 0 | 0 | 0 | 0 | 0 | 0 | 0 | 0 | 0 | 0 | 0 | 0 | 0 | 0 | 0
| USD | Flint Propio | 0 | [34 empty] | 0 | 0 | 0 | 0 | 0 | 0 | 0 | 0 | 0 | 0 | 0 | 0 | 0 | 0 | 0 | 0 | 0 | 0 | 0 | 0 | 0 | 0 | 0 | 0 | 0 | 0 | 0 | 0 | 0 | 0 | 0 | 0 | 0 | 0 | 0 | 0 | 0 | 0 | 0 | 0 | 0 | 0 | 0 | 0 | 0 | 0 | 0 | 0 | 0 | 0 | 0 | 0 | 0 | 0 | 0 | 0 | 0 | 0 | 0 | 0 | 0
| USD | Flint Externo | 0 | [34 empty] | 1034.448 | 1034.448 | 1034.448 | 620.6636 | 620.6636 | 620.6636 | 620.6636 | 930.9954 | 930.9954 | 930.9954 | 930.9954 | 930.9954 | 930.9954 | 930.9954 | 930.9954 | 930.9954 | 930.9954 | 930.9954 | 930.9954 | 930.9954 | 989.0832 | 636.5781 | 636.5781 | 0 | 0 | 0 | 0 | 0 | 0 | 0 | 0 | 0 | 0 | 0 | 0 | 0 | 0 | 0 | 0 | 0 | 0 | 0 | 0 | 0 | 0 | 0 | 0 | 0 | 0 | 0 | 0 | 0 | 0 | 0 | 0 | 0 | 0 | 0 | 0 | 0 | 0
| USD | Curuvica Flint | 0 | [34 empty] | 0 | 0 | 0 | 0 | 0 | 0 | 0 | 0 | 0 | 0 | 0 | 0 | 0 | 0 | 0 | 0 | 0 | 0 | 0 | 0 | 0 | 0 | 0 | 0 | 0 | 0 | 0 | 0 | 0 | 0 | 0 | 0 | 0 | 0 | 0 | 0 | 0 | 0 | 0 | 0 | 0 | 0 | 0 | 0 | 0 | 0 | 0 | 0 | 0 | 0 | 0 | 0 | 0 | 0 | 0 | 0 | 0 | 0 | 0 | 0 | 0
| USD | Ambar propio | 0 | [34 empty] | 0 | 0 | 0 | 0 | 0 | 0 | 0 | 0 | 0 | 0 | 0 | 0 | 0 | 0 | 0 | 0 | 0 | 0 | 0 | 0 | 0 | 0 | 0 | 0 | 0 | 0 | 0 | 0 | 0 | 0 | 0 | 0 | 0 | 0 | 0 | 0 | 0 | 0 | 0 | 0 | 0 | 0 | 0 | 0 | 0 | 0 | 0 | 0 | 0 | 0 | 0 | 0 | 0 | 0 | 0 | 0 | 0 | 0 | 0 | 0 | 0
| USD | Curuvica ambar | 0 | [34 empty] | 0 | 0 | 0 | 0 | 0 | 0 | 0 | 0 | 0 | 0 | 0 | 0 | 0 | 0 | 0 | 0 | 0 | 0 | 0 | 0 | 0 | 0 | 0 | 0 | 0 | 0 | 0 | 0 | 0 | 0 | 0 | 0 | 0 | 0 | 0 | 0 | 0 | 0 | 0 | 0 | 0 | 0 | 0 | 0 | 0 | 0 | 0 | 0 | 0 | 0 | 0 | 0 | 0 | 0 | 0 | 0 | 0 | 0 | 0 | 0 | 0
| USD | Ambar local | 7693.787 | [34 empty] | 0 | 0 | 0 | 0 | 0 | 0 | 0 | 0 | 0 | 0 | 0 | 0 | 0 | 0 | 0 | 0 | 0 | 0 | 0 | 0 | 0 | 0 | 0 | 0 | 0 | 8508.04 | 6617.413 | 6617.413 | 6617.413 | 6617.413 | 6617.413 | 6617.413 | 8508.04 | 8508.04 | 8508.04 | 8508.04 | 8508.04 | 8508.04 | 4254.02 | 4254.02 | 4254.02 | 4254.02 | 4214.664 | 4214.664 | 4636.13 | 4636.13 | 5057.597 | 5057.597 | 5057.597 | 5057.597 | 5185.219 | 5185.219 | 5241.94 | 5350.654 | 7134.206 | 7134.206 | 7260.252 | 7260.252 | 7260.252 | 7260.252 | 7590.366
| USD | Ambar Import 1 | 0 | [34 empty] | 0 | 0 | 0 | 0 | 0 | 0 | 0 | 0 | 0 | 0 | 0 | 0 | 0 | 0 | 0 | 0 | 0 | 0 | 0 | 0 | 0 | 0 | 0 | 0 | 0 | 0 | 0 | 0 | 0 | 0 | 0 | 0 | 0 | 0 | 0 | 0 | 0 | 0 | 0 | 0 | 0 | 0 | 0 | 0 | 0 | 0 | 0 | 0 | 0 | 0 | 0 | 0 | 0 | 0 | 0 | 0 | 0 | 0 | 0 | 0 | 0
| USD | Ambar Import 2 | 0 | [34 empty] | 0 | 0 | 0 | 0 | 0 | 0 | 0 | 0 | 0 | 0 | 0 | 0 | 0 | 0 | 0 | 0 | 0 | 0 | 0 | 0 | 0 | 0 | 0 | 0 | 0 | 0 | 0 | 0 | 0 | 0 | 0 | 0 | 0 | 0 | 0 | 0 | 0 | 0 | 0 | 0 | 0 | 0 | 0 | 0 | 0 | 0 | 0 | 0 | 0 | 0 | 0 | 0 | 0 | 0 | 0 | 0 | 0 | 0 | 0 | 0 | 0
| USD | Ambar Import 3 | 0 | [34 empty] | 0 | 0 | 0 | 0 | 0 | 0 | 0 | 0 | 0 | 0 | 0 | 0 | 0 | 0 | 0 | 0 | 0 | 0 | 0 | 0 | 0 | 0 | 0 | 0 | 0 | 0 | 0 | 0 | 0 | 0 | 0 | 0 | 0 | 0 | 0 | 0 | 0 | 0 | 0 | 0 | 0 | 0 | 0 | 0 | 0 | 0 | 0 | 0 | 0 | 0 | 0 | 0 | 0 | 0 | 0 | 0 | 0 | 0 | 0 | 0 | 0
| USD | Verde | 0 | [34 empty] | 0 | 0 | 0 | 0 | 0 | 0 | 0 | 0 | 0 | 0 | 0 | 0 | 0 | 0 | 0 | 0 | 0 | 0 | 0 | 0 | 0 | 0 | 0 | 0 | 0 | 0 | 0 | 0 | 0 | 0 | 0 | 0 | 0 | 0 | 0 | 0 | 0 | 0 | 0 | 0 | 0 | 0 | 0 | 0 | 0 | 0 | 0 | 0 | 0 | 0 | 0 | 0 | 0 | 0 | 0 | 0 | 0 | 0 | 0 | 0 | 0
| USD | USD/Ton Ext | 146.8953 | [34 empty] | 110.646 | 110.6679 | 110.7007 | 116.0509 | 116.0867 | 116.0509 | 116.0987 | 118.2455 | 118.2816 | 118.3056 | 117.8857 | 117.8857 | 117.8857 | 118.0208 | 118.0935 | 117.4218 | 117.4218 | 117.4218 | 117.4727 | 118.3236 | 118.6899 | 115.621 | 115.5487 | 110.28 | 110.3162 | 180.7974 | 184.9996 | 185.085 | 185.3477 | 185.7353 | 186.5626 | 186.5626 | 182.1004 | 182.1722 | 182.0523 | 182.4542 | 182.3647 | 182.5092 | 147.4136 | 147.3868 | 148.0819 | 148.079 | 141.7786 | 142.4073 | 136.0444 | 135.9722 | 130.0211 | 130.6192 | 130.623 | 130.6653 | 131.085 | 131.2312 | 131.315 | 131.367 | 147.1228 | 147.051 | 146.954 | 146.8702 | 146.8199 | 146.8199 | 146.845
|  |  | 0.1468953 | [34 empty] | 0.110646 | 0.1106679 | 0.1107007 | 0.1160509 | 0.1160867 | 0.1160509 | 0.1160987 | 0.1182455 | 0.1182816 | 0.1183056 | 0.1178857 | 0.1178857 | 0.1178857 | 0.1180208 | 0.1180935 | 0.1174218 | 0.1174218 | 0.1174218 | 0.1174727 | 0.1183236 | 0.1186899 | 0.115621 | 0.1155487 | 0.11028 | 0.1103162 | 0.1807974 | 0.1849996 | 0.185085 | 0.1853477 | 0.1857353 | 0.1865626 | 0.1865626 | 0.1821004 | 0.1821722 | 0.1820523 | 0.1824542 | 0.1823647 | 0.1825092 | 0.1474136 | 0.1473868 | 0.1480819 | 0.148079 | 0.1417786 | 0.1424073 | 0.1360444 | 0.1359722 | 0.1300211 | 0.1306192 | 0.130623 | 0.1306653 | 0.131085 | 0.1312312 | 0.131315 | 0.131367 | 0.1471228 | 0.147051 | 0.146954 | 0.1468702 | 0.1468199 | 0.1468199 | 0.146845
Note on P2: Serafini, Andrea Yanina: se envio solo 3 bacth y luego vidrio solo. Desde las
Note on C47: Serafini, Andrea Yanina: ideal 14 a 16

## PARA SCADA
RECETA PARA SCADA | [5 empty] | Código | PL CC 13
[6 empty] | Revisión | 1
[6 empty] | Fecha | 2023-10-19
[6 empty] | Página | 1
|  | FECHA DE EJECUCION: | 2025-05-12 | HORA INGRESO A SILO:
|  | EXTRACCION DIARIA: | 122079 | CICLOS DIARIOS: |  | 76.0039
|  |  |  | CICLOS POR TURNO: |  | 25.33463
|  | Materias Primas | Silo | SCADA (kg)
| Kg | Arena | Arena | 459.65 |  | LIMITE BALANZA 02
| Kg | Soda Solvay | Silo 1 | 159 |  | REAL | LIMITE
| Kg | Caliza | Silo 4 | 139 |  | 298 | 310
| Kg | Feldespato | silo 2 y 3 | 0 |  | LIMITE MIXER
| Kg | Arena | silo 8 | 3.35 |  | REAL | LIMITE
| Kg | Sulfato de Sodio | Manual | 2 |  | 766.05 | 800
| Kg | Carbon Mineral | Pre Mix | 1.65
| Kg | Hematita | RD 05 | 1.4
| Kg | Selenio | Pre Mix | 0
| Kg | Cobalto | Pre Mix | 0
| Kg | Peso de Vidrio | BAL 5 | 963.73215
|  | Humedad Arena | Relación Cullet
|  | 0.5% | 60%
PRE MEZCLA
|  | Duracion de la etapa(h) | 20
|  | Peso de Pre MIX (kg/ kg composición) | 5
|  | Cap Mezclador Pre Mix | 100
Cálculo de PRE MIX
|  | Numero de composiciones | 76.0039
|  | MATERIAL | Peso Componente | Peso Mezclador | Peso día | EN GRAMOS
|  |  | kg | kg | kg | por ciclo (gr) | Por PRE MIX (gr)
|  | Arena (kg) | 3.35 | 67 | 254.6131
|  | Hematita (kg) | 0 | 0 | 0 | 0 | 0
|  | Selenio (kg) | 0 | 0 | 0 | 0 | 0
|  | Carbon (kg) | 1.65 | 33 | 125.4064 | 1650 | 33000
|  | TOTAL | 5 | 100 | 380.0195
|  |  | PRE MIX POR DÍA |  | 3.800195
|  | Preparó formula: |  |  | Nivel del silo:
|  | Revisó: |  |  | Numero de ciclo:
Ejecutó:

## Proporción de vidrio
CÁLCULO DE PORPORCIÓN DE VIDRIO | [5 empty] | Código | PL CC 13
[6 empty] | Revisión | 1
[6 empty] | Fecha | 2023-10-19
[6 empty] | Página | 1
EXTRACCIÓN | 122079 | kg
RELACIÓN | 60%
KG VIDRIO ROTO | 73247.4 | kg
Proporcion de Vidrio | Paladas | Peso x palada | Peso M1 | % en M1 | Ton/dia | Consumo por semana | MIX
Flint Propio | 0 | 2100 | 0 | 0% | 0 | 0 | 0%
Flint Externo | 0 | 2100 | 0 | 0% | 0 | 0 | 0%
Cristalino Externo | 0 | 2100 | 0 | 0% | 0 | 0 | 0%
Ambar propio | 1 | 2100 | 2100 | 33.33% | 24415.8 | 170910.6 | 33.33%
Curuvica ambar |  | 2100 | 0 | 0% | 0 | 0 | 0%
Ambar local_ CP | 2 | 2100 | 4200 | 66.67% | 48831.6 | 341821.2 | 66.67%
Ambar Import 1 |  | 2100 | 0 | 0% | 0 | 0 | 0%
Ambar Import 2 |  | 2100 | 0 | 0% | 0 | 0 | 0%
Ambar Import 3 |  | 2100 | 0 | 0% | 0 | 0 | 0%
Verde | 0 | 2100 | 0 | 0% | 0 | 0 | 0%
TOTAL |  |  | 6300 | 100% | 73247.4 | 512731.8 | 100%
[8 empty] | COLORIMETRIA A 10mm |  |  |  |  | BASE |  |  | PROYECCIÓN
[8 empty] | ELEMENTO | L | a | b | ajuste | L | a | b | L | a | b
[8 empty] | ´+1 ppm Cobalto | -0.27 | -0.02 | -0.37 | 1 |  |  |  | -0.27 | -0.02 | -0.37
Constantes para relación de cullet | [7 empty] | ´+1 ppm Selenio | -0.32 | 0.43 | 0.34 | 0.634 | 92.251 | -1.596 | 2.117 | 92.04812 | -1.32338 | 2.33256
50% | 1 | [6 empty] | ´+100 ppm Fe2O3 | -0.2 | -0.24 | -0.06
55% | 1.222222 | [6 empty] | ´+10 ppm Cr2O3 | -0.24 | -0.57 | 0.56 |  |  |  |  | -0.24 | -0.57 | 0.56
60% | 1.5 | [6 empty] | ´+10% redox (hierro 500ppm) | -0.33 | -0.33 | -0.74 | -0.28 |  |  |  | 0.0924 | 0.0924 | 0.2072
63% | 1.7027
65% | 1.85714
68% | 2.125
70% | 2.333333
72% | 2.57143
75% | 3
78% | 3.54545
80% | 4
83% | 4.88235
85% | 5.66665
40% | 0.666666
35% | 0.538461
30% | 0.428572
20% | 0.25
10% | 0.111111
45% | 0.81817
25% | 0.333333
48% | 0.92306
43% | 0.7544
38% | 0.6129
33% | 0.49254

## OXIDOS
OXIDOS REALES DE MATERIAS PRIMAS
Se /
|  | SiO2 | Al2O3 | Fe2O3 | Cr2O3 | CaO | MgO | BaO | Na2O | K2O | SO3 | S-- | C | TiO2 | Co2O3 | Yield | REDOX
Arena | 2025-05-07 | 96.93% | 2.464% | 0.23% | 0% | 0% | 0.016% | 0% | 0.007% | 0.092% | 0% | 0% | 0% | 0.266% | 0% | 100% | -0.007
Soda Solvay | [8 empty] | 58.32% | [6 empty] | 58.32%
Caliza | 2025-03-27 | 1.779% | 0.4% | 0.119% | 0% | 52.59% | 0.436% | 0% | 0.05% | 0.104% | 0.035% | 0% | 0% | 0.01% | 0% | 55.52%
Feldespato | 2025-02-28 | 71.66% | 14.62% | 0.346% | 0% | 0.556% | 0.251% | 0% | 2.472% | 10.29% | 0% | 0% | 0% | 0.038% | 0% | 100.2%
Sulfato de Sodio |  | 0% | 0% | 0% | 0% | 0% | 0% | 0% | 43.23% | 0% | 55.79% | 0% | 0% | 0% | 0% | 99.02% | 0.67
Carbon Mineral | [12 empty] | 96% |  |  | 96% | -6.7
Hematita |  |  |  | 98% | [11 empty] | 98% | 0.25
Selenio | [14 empty] | 99.9% | 99.9%
Cobalto | [14 empty] | 89.87% | 89.87%
Flint Propio | 2025-02-25 | 73.15% | 1.086% | 0.106% | 0.001% | 11.32% | 0.116% | 0% | 13.59% | 0.3% | 0.24% | 0% | 0% | 0.09% | 0% | 100% | 0.001
Flint Externo | 2025-04-16 | 72.64% | 1.87% | 0.1% | 0.002% | 10.54% | 0.783% | 0% | 13.49% | 0.388% | 0.034% | 0% | 0% | 0.063% | 0% | 99.91% | 0.001
Flint Externo2 | [15 empty] | 0% | 0.001
Ambar propio | 2025-05-06 | 71.9% | 2.015% | 0.43% | 0.016% | 11.05% | 0.437% | 0% | 13.59% | 0.336% | 0.03% | 0% | 0% | 0.194% | 0% | 100% | -0.009
Curuvica ambar | [15 empty] | 0% | -0.009
Ambar local | 2025-05-07 | 72.13% | 1.862% | 0.429% | 0.041% | 10.28% | 0.905% | 0% | 13.59% | 0.604% | 0.041% | 0% | 0% | 0.119% | 0% | 100% | -0.009
Ambar Import 1 | [15 empty] | 0% | -0.009
Ambar Import 2 | [15 empty] | 0% | -0.009
Ambar Import 3 | [15 empty] | 0% | -0.009
Verde | [15 empty] | 0% | -0.002
CALCULO DE OXIDOS TEORICOS
Se /
| Kg | SiO2 | Al2O3 | Fe2O3 | Cr2O3 | CaO | MgO | BaO | Na2O | K2O | SO3 | S-- | C | TiO2 | Co2O3 | Yield | REDOX
Arena | 460 | 445.878 | 11.3344 | 1.058 | 0 | 0 | 0.0736 | 0 | 0.0322 | 0.4232 | 0 | 0 | 0 | 1.2236 | 0 | 460.023 | -3.22
Soda Solvay | 159 | 0 | 0 | 0 | 0 | 0 | 0 | 0 | 92.7288 | 0 | 0 | 0 | 0 | 0 | 0 | 92.7288 | 0
Caliza | 139 | 2.47281 | 0.556 | 0.16541 | 0 | 73.10149 | 0.60604 | 0 | 0.0695 | 0.14456 | 0.04865 | 0 | 0 | 0.0139 | 0 | 77.17836 | 0
Feldespato | 0 | 0 | 0 | 0 | 0 | 0 | 0 | 0 | 0 | 0 | 0 | 0 | 0 | 0 | 0 | 0 | 0
Sulfato de Sodio | 2 | 0 | 0 | 0 | 0 | 0 | 0 | 0 | 0.8646816 | 0 | 1.1157184 | 0 | 0 | 0 | 0 | 1.9804 | 1.34
Carbon Mineral | 1.65 | 0 | 0 | 0 | 0 | 0 | 0 | 0 | 0 | 0 | 0 | 0 | 1.584 | 0 | 0 | 1.584 | -11.055
Hematita | 1.4 | 0 | 0 | 1.372 | 0 | 0 | 0 | 0 | 0 | 0 | 0 | 0 | 0 | 0 | 0 | 1.372 | 0.35
Selenio | 0 | 0 | 0 | 0 | 0 | 0 | 0 | 0 | 0 | 0 | 0 | 0 | 0 | 0 | 0 | 0 | 0
Cobalto | 0 | 0 | 0 | 0 | 0 | 0 | 0 | 0 | 0 | 0 | 0 | 0 | 0 | 0 | 0 | 0 | 0
Flint Propio | 0 | 0 | 0 | 0 | 0 | 0 | 0 | 0 | 0 | 0 | 0 | 0 | 0 | 0 | 0 | 0 | 0
Flint Externo | 0 | 0 | 0 | 0 | 0 | 0 | 0 | 0 | 0 | 0 | 0 | 0 | 0 | 0 | 0 | 0 | 0
Curuvica Flint | 0 | 0 | 0 | 0 | 0 | 0 | 0 | 0 | 0 | 0 | 0 | 0 | 0 | 0 | 0 | 0 | 0
Ambar propio | 321.24405 | 230.9809 | 6.473068 | 1.381349415 | 0.051399048 | 35.48783 | 1.403836 | 0 | 43.66028 | 1.079380008 | 0.096373215 | 0 | 0 | 0.623213457 | 0 | 321.2376 | -2.89119645
Curuvica ambar | 0 | 0 | 0 | 0 | 0 | 0 | 0 | 0 | 0 | 0 | 0 | 0 | 0 | 0 | 0 | 0 | 0
Ambar local | 642.4881 | 463.4331 | 11.96313 | 2.756273949 | 0.263420121 | 66.03493 | 5.814517305 | 0 | 87.30771 | 3.880628124 | 0.263420121 | 0 | 0 | 0.764560839 | 0 | 642.4817 | -5.7823929
Ambar Import 1 | 0 | 0 | 0 | 0 | 0 | 0 | 0 | 0 | 0 | 0 | 0 | 0 | 0 | 0 | 0 | 0 | 0
Ambar Import 2 | 0 | 0 | 0 | 0 | 0 | 0 | 0 | 0 | 0 | 0 | 0 | 0 | 0 | 0 | 0 | 0 | 0
Ambar Import 3 | 0 | 0 | 0 | 0 | 0 | 0 | 0 | 0 | 0 | 0 | 0 | 0 | 0 | 0 | 0 | 0 | 0
Verde | 0 | 0 | 0 | 0 | 0 | 0 | 0 | 0 | 0 | 0 | 0 | 0 | 0 | 0 | 0 | 0 | 0
SUM | 1726.78215 | 1142.765 | 30.3266 | 6.733033364 | 0.314819169 | 174.6242 | 7.897994 | 0 | 224.6632 | 5.527768132 | 1.524161736 | 0 | 1.584 | 2.625274296 | 0 | 1598.586 | -21.25858935
REDOX RESULTANTE | 763.05 | [15 empty] | -37.20554
|  | SiO2 | Al2O3 | Fe2O3 | Cr2O3 | CaO | MgO | BaO | Na2O | K2O | SO3 | S-- | C | TiO2
OXIDO RESULTANTE | 100% | 71.49% | 1.897% | 0.4212% | 0.01969% | 10.92% | 0.4941% | 0% | 14.05% | 0.3458% | 0.09534% | 0% | 0.09909% | 0.1642%
Peso de vidrio resultante | 642.4881 | [9 empty] | 1812.28 | 0.7043677 | 2465.415 | 1525.94
1.419713
OXIDO ESTANDAR |  | 72.39% | 1.83% | 0.049% |  | 11.13% | 0.76% | 0% | 13.35% | 0.29%
%VARIACION |  | -0.9040181 | 0.06708897 | 0.3721868 |  | -0.2063298 | -0.2659387 | 0 | 0.7038694 | 0.05579113
PROPIEDADES FISICAS. PROPIEDADES DE LAKATOS
[15 empty] | STD | RESULTANTE
Densidad |  | 0.002169644 | 0.0001207601 | 0.004056837 |  | -0.002187096 | -0.001967947 | 0 | 0.003378573 | 0.0001896898 |  |  |  |  | 2.5043 | 2.50906
Constantes_Densidad |  | -0.0024 | 0.0018 | 0.0109 |  | 0.0106 | 0.0074 | 0.0173 | 0.0048 | 0.0034 |  |  | 0.0125
LOG 2 -MELT |  |  | 0.7849409 |  |  | 8.397623 | 6.887813 | 0 | -33.9265 | -1.484044 |  |  |  |  | 2655.1 | 1446.533
LOG 3 -GOB |  |  | 0.650763 | 1.860934 |  | 5.302676 | 3.005108 | 0 | -27.59168 | -1.13256 |  |  |  |  | 2187.7 | 1187.664
LOG 7.65 -SOFT. |  |  | 0.4830406 | 1.898153 |  | 0.4539256 | 0.4786897 | 0 | -14.42932 | -0.5746487 |  |  |  |  | 1351.2 | 726.3944
LOG 10 - CONVEYOR |  |  | 0.4696228 |  |  | -0.4745586 | 0.6116591 | 0 | -11.54346 | -0.4742246 |  |  |  |  | 1185.1 | 634.2717
LOG 13.37 -ANNEAL. |  |  | 0.4696228 |  |  | -1.196713 | 0.9041916 | 0 | -9.150302 | -0.3793797 |  |  |  |  | 1051 | 560.9152
EXPANSION |  | -0.04520091 | 0.01140512 |  |  | -0.3363176 | -0.1196724 | 0 | 3.040716 | 0.2175854 |  |  |  |  | 86.42 | 89.28852
WRI - IND.RANGO DE TRABAJO (S-A) | [15 empty] | 165.4791
RMS - VEL.RELATIVA DE MAQUINA (%) | [15 empty] | 112.5938
COOLING TIME |  | 0.01808036 | -0.04427872 | 0.1153779 |  | 0.3590139 | 0.1888165 |  | 1.210655 | 0.06248607 |  |  |  |  | 86.42 | 88.33015
LIQUIDUS TEMP. °C |  | 0.4520091 | 1.241817 | 7.920136 |  | -4.477357 | -2.523758 |  | -12.88081 | -0.5634904 |  |  |  |  | 1038.24 | 553.0047
Perdidas por fusion | [15 empty] | 7.424%
aportes en ppm |  | ANTES | DIF
ppm Selenio | 0 | 18.25414 | -18.25414
ppm Cobalto | 0 | 2.777804 | -2.777804
[5 empty] | PROPORCIÓN DE ARENA - MEZCLA | [13 empty] | KG
|  | SiO2 | Al2O3 | Fe2O3 | Cr2O3 | CaO | MgO | BaO | Na2O | K2O | SO3 | S-- | C | TiO2 | Co2O3 | Yield | Proporción |  | 34961.79
Arena Local bajo Fe | 2025-04-16 | 97.4% | 2.133% | 0.131% | 0% | 0% | 0.02% | 0% | 0% | 0.086% | 0% | 0% | 0% | 0.258% | 0% | 100% | 1 | 50% | 17480.9
Arena Local alto Fe | 2025-04-15 | 96.61% | 2.67% | 0.282% | 0% | 0% | 0.024% | 0% | 0% | 0.098% | 0% | 0% | 0% | 0.316% | 0% | 100% | 1 | 50% | 17480.9
|  | 97% | 2.401% | 0.2065% | 0% | 0% | 0.022% | 0% | 0% | 0.092% | 0% | 0% | 0% | 0.287% | 0% |  | 2
Note on M52: Serafini, Andrea Yanina: por vidrio obtenido
Note on P52: Serafini, Andrea Yanina: SO3/ batch

## Hoja2 (2)
REAL
Martes | 2024-12-17 | 17:00 |  | ingreso de vdrio de externo |  | ingreso de vdrio de externo | riesgos | seguimiento
Miercoles | 2024-12-18 |  | 24 |  |  |  | aumento de espuma | semillas, burbujas/kg, redox
Jueves | 2024-12-19 |  | 48 |  | ajuste canales 594, ajuste O2. primero tazon
Viernes | 2024-12-20 |  | 72 | sulfato de sodio, 300gr | zona 2, zona 3
Sábado | 2024-12-21 |  | 24
Domingo | 2024-12-22 |  | 48
Lunes | 2024-12-23 |  | 72 | sulfato de sodio, 300gr
Martes | 2024-12-24 |  | 24
Miércoles | 2024-12-25 |  | 48 |  |  | Ingreso arena 2:1. + 200gr sulfato
Jueves | 2024-12-26 |  | 72 |  |  | ajuste canales 594, ajuste O2. primero tazon
Viernes | 2024-12-27 |  | 24 |  |  | zona 2, zona 3
Sábado | 2024-12-28 |  | 48 |  |  | vidrio externo 50:50 + 200gr sulfato
Domingo | 2024-12-29 |  | 72 | sulfato de sodio, 400gr |  | 24
Lunes | 2024-12-30 |  | 24 |  |  | 48
Martes | 2024-12-31 |  | 48 |  |  | 72
Miércoles | 2025-01-01 |  | 72 | Arena Silitex 100%
Jueves | 2025-01-02 |  | 96 | ingreso carbon 30gr |  | bajar cullet a 48%
Viernes | 2025-01-03 |  | 24 |  |  | 24
Sábado | 2025-01-04 |  |  |  |  | 48
Domingo | 2025-01-05 |  |  |  |  | 72
Lunes | 2025-01-06 |  |  |  |  | bajar cullet a 45%
Martes | 2025-01-07
Miércoles | 2025-01-08
Jueves | 2025-01-09
Viernes | 2025-01-10
Sábado | 2025-01-11
Domingo | 2025-01-12
Lunes | 2025-01-13
Martes | 2025-01-14
Miércoles | 2025-01-15
Jueves | 2025-01-16
Viernes | 2025-01-17
Sábado | 2025-01-18
Domingo | 2025-01-19
Lunes | 2025-01-20 |  |  |  |  | bajar cullet a 43%
Martes | 2025-01-21
Miércoles | 2025-01-22
Jueves | 2025-01-23
Viernes | 2025-01-24
Sábado | 2025-01-25
Domingo | 2025-01-26
Lunes | 2025-01-27 |  |  |  |  | bajar cullet a 40%
Martes | 2025-01-28
Miércoles | 2025-01-29
Jueves | 2025-01-30
Viernes | 2025-01-31

## Hoja1
430 | 61.78% | 460 | 61.85%
139 | 19.97% | 148 | 19.9%
117 | 16.81% | 125 | 16.81%
7 | 1.006% | 7.5 | 1.008%
3 | 0.431% | 3.2 | 0.4303%
0 | 0% | 0 | 0%
| 0% |  | 0%
0.0085 | 0.001221% | 0.0085 | 0.001143%
0.00175 | 0.0002514% | 0.00175 | 0.0002353%
696.01025 |  | 743.71025